## README
Item
فایل: داده آموزشی فصل ۷ — EWMA و CUSUM
Phase I (سطر ۲ تا ۱۰۱): Baseline پایدار (میانگین P80=75µm، FeO=1.5%)
Phase II (سطر ۱۰۲ تا ۲۰۱): سایش لاینر به‌صورت Drift تدریجی + افت مشعل به‌صورت Shift از ساعت ۱۰۰
P80_Micron: با drift تدریجی + خودهمبستگی AR (تمرین بخش ۷-۱۳)
Blaine/SpecificPower/ReturnLoad: شواهد مهندسی هم‌جهت با سایش (بخش ۷-۱۴)
FeedHardness_Index/FeedRate: متغیرهای مزاحم بدون تغییر سیستماتیک (بخش ۷-۲۲)
FeO/CCS: شیفت بعد از ساعت ۱۰۰ — CUSUM یک‌طرفه مثبت (بخش ۷-۱۲)
BurnerZoneTemp/O2/CO: شواهد احتراق هم‌زمان (بخش ۷-۱۵)
Lag: اثر دمای مشعل با ۶ ساعت تأخیر در FeO لحاظ شده (بخش ۷-۱۶) — تمرین Cross-correlation
EWMA: λ=0.2، Z0=μ0، حدود پایدار μ0±3σ√(λ/(2-λ))
CUSUM: استانداردشده، K=0.25 (هدف شیفت 0.5σ)، H=5
Alarm columns: ALARM وقتی CUSUM>H
کاربرد: Excel (فرمول ستونی)، Minitab (Stat>Control Charts>EWMA/CUSUM)، Python، Power BI

## Data
Timestamp | Phase | P80_Micron | Blaine_cm2g | SpecificPower_kWht | ReturnLoad_th | FeedRate_th | FeedHardness_Index | FeO_Percent | CCS_kg | BurnerZoneTemp_C | O2_Percent | CO_ppm | FuelFlow_Nm3h | AirFlow_Nm3h | EWMA_P80_lam0.2 | CUSUM_P80_plus | CUSUM_P80_minus | EWMA_FeO_lam0.2 | CUSUM_FeO_plus | CUSUM_FeO_minus | Alarm_P80 | Alarm_FeO
2026-10-01 | Phase I (Baseline) | 75.99 | 1942 | 17.86 | 331.4 | 421 | 1.4 | 1.445 | 245.1 | 1241.6 | 2.47 | 46.4 | 9146 | 117707 | 75.198 | 0.245 | 0 | 1.489 | 0 | 0.4375
2026-10-01 01:00 | Phase I (Baseline) | 75.06 | 1877 | 18.26 | 306.2 | 416.6 | 0.92 | 1.588 | 231.2 | 1254.3 | 2.71 | 34.6 | 9188 | 114714 | 75.17 | 0.025 | 0 | 1.5088 | 0.85 | 0
2026-10-01 02:00 | Phase I (Baseline) | 75.7 | 1904 | 18.5 | 333 | 421 | 0.06 | 1.682 | 256.2 | 1259.5 | 2.4 | 30.7 | 9137 | 116080 | 75.276 | 0.125 | 0 | 1.5434 | 2.875 | 0
2026-10-01 03:00 | Phase I (Baseline) | 76.49 | 1879 | 18.52 | 340.3 | 424.3 | -0.65 | 1.642 | 243.6 | 1255.8 | 2.38 | 25.9 | 9175 | 113060 | 75.519 | 0.62 | 0 | 1.5632 | 4.4 | 0
2026-10-01 04:00 | Phase I (Baseline) | 75.47 | 1880 | 18.32 | 326.2 | 420.4 | 0.7 | 1.469 | 238.1 | 1258 | 2.43 | 24.2 | 9049 | 113565 | 75.509 | 0.605 | 0 | 1.5443 | 3.7625 | 0.1375
2026-10-01 05:00 | Phase I (Baseline) | 75.88 | 1886 | 18.75 | 348.2 | 420.3 | 0.39 | 1.364 | 243.8 | 1243.9 | 2.36 | 25.5 | 9217 | 115709 | 75.583 | 0.795 | 0 | 1.5083 | 1.8125 | 1.5875
2026-10-01 06:00 | Phase I (Baseline) | 77.58 | 1910 | 18.07 | 308.4 | 414.4 | 0.9 | 1.457 | 248.2 | 1238.6 | 2.52 | 36.6 | 9200 | 117226 | 75.983 | 1.835 | 0 | 1.498 | 1.025 | 1.875
2026-10-01 07:00 | Phase I (Baseline) | 76.46 | 1878 | 18.44 | 301.3 | 414.7 | 0.64 | 1.584 | 244 | 1262 | 2.74 | 38.1 | 9135 | 115533 | 76.078 | 2.315 | 0 | 1.5152 | 1.825 | 0.575
2026-10-01 08:00 | Phase I (Baseline) | 75.79 | 1957 | 18.55 | 293.3 | 408.8 | 1.05 | 1.636 | 227.9 | 1247.4 | 2.55 | 25.5 | 9253 | 114530 | 76.021 | 2.46 | 0 | 1.5394 | 3.275 | 0
2026-10-01 09:00 | Phase I (Baseline) | 76.33 | 1860 | 18.71 | 342.4 | 434 | -0.54 | 1.866 | 259 | 1248 | 2.46 | 40.4 | 9275 | 114999 | 76.082 | 2.875 | 0 | 1.6047 | 7.6 | 0 |  | ALARM
2026-10-01 10:00 | Phase I (Baseline) | 74.74 | 1892 | 18.78 | 329.8 | 410 | 1.32 | 1.625 | 262.7 | 1260.6 | 2.46 | 32.1 | 9071 | 113124 | 75.814 | 2.495 | 0 | 1.6088 | 8.9125 | 0 |  | ALARM
2026-10-01 11:00 | Phase I (Baseline) | 74.85 | 1880 | 18.05 | 319.2 | 414.5 | 0.2 | 1.53 | 256.5 | 1254.4 | 2.27 | 35.9 | 9139 | 115907 | 75.621 | 2.17 | 0 | 1.593 | 9.0375 | 0 |  | ALARM
2026-10-01 12:00 | Phase I (Baseline) | 75.9 | 1965 | 17.89 | 324.2 | 414.3 | 2.08 | 1.463 | 238.6 | 1253.6 | 2.63 | 44.7 | 9138 | 116323 | 75.677 | 2.37 | 0 | 1.567 | 8.325 | 0.2125 |  | ALARM
2026-10-01 13:00 | Phase I (Baseline) | 73.21 | 1909 | 19.01 | 303.1 | 427.2 | -0.69 | 1.672 | 248 | 1267.3 | 2.49 | 40.4 | 9125 | 114322 | 75.184 | 1.225 | 0.645 | 1.588 | 10.225 | 0 |  | ALARM
2026-10-01 14:00 | Phase I (Baseline) | 72.01 | 1946 | 18.63 | 356.7 | 417.6 | 1.74 | 1.449 | 249.9 | 1244.9 | 2.47 | 33.4 | 9266 | 114295 | 74.549 | 0 | 1.89 | 1.5602 | 9.3375 | 0.3875 |  | ALARM
2026-10-01 15:00 | Phase I (Baseline) | 73.36 | 1833 | 18.2 | 321.9 | 430 | 0.2 | 1.541 | 256 | 1257.4 | 2.98 | 29.7 | 9184 | 115399 | 74.311 | 0 | 2.46 | 1.5564 | 9.6 | 0 |  | ALARM
2026-10-01 16:00 | Phase I (Baseline) | 73.32 | 1912 | 19.12 | 321.6 | 414.6 | -0.65 | 1.544 | 256.7 | 1250.5 | 2.54 | 22.1 | 9179 | 114345 | 74.113 | 0 | 3.05 | 1.5539 | 9.9 | 0 |  | ALARM
2026-10-01 17:00 | Phase I (Baseline) | 74.63 | 1940 | 18.55 | 330.9 | 422.2 | -0.48 | 1.526 | 242.7 | 1252.1 | 2.39 | 30.7 | 9040 | 114901 | 74.216 | 0 | 2.985 | 1.5483 | 9.975 | 0 |  | ALARM
2026-10-01 18:00 | Phase I (Baseline) | 74.15 | 1904 | 18.97 | 327.2 | 413.3 | -0.32 | 1.498 | 250.8 | 1262.2 | 2.44 | 33.7 | 9251 | 118150 | 74.203 | 0 | 3.16 | 1.5382 | 9.7 | 0 |  | ALARM
2026-10-01 19:00 | Phase I (Baseline) | 73.46 | 1948 | 18.53 | 323.4 | 437.2 | 0.42 | 1.68 | 254.6 | 1254.1 | 2.67 | 29.1 | 9101 | 114629 | 74.054 | 0 | 3.68 | 1.5666 | 11.7 | 0 |  | ALARM
2026-10-01 20:00 | Phase I (Baseline) | 74.81 | 1877 | 19.32 | 308.1 | 410.5 | 0.52 | 1.634 | 264.6 | 1254.3 | 2.52 | 34.2 | 9205 | 114462 | 74.206 | 0 | 3.525 | 1.5801 | 13.125 | 0 |  | ALARM
2026-10-01 21:00 | Phase I (Baseline) | 75.21 | 1963 | 19.2 | 327.1 | 422.5 | -0.57 | 1.425 | 257 | 1258.6 | 2.28 | 35.5 | 9222 | 114029 | 74.406 | 0 | 3.17 | 1.5491 | 11.9375 | 0.6875 |  | ALARM
2026-10-01 22:00 | Phase I (Baseline) | 75.76 | 2003 | 18.4 | 348.2 | 425.1 | -0.02 | 1.559 | 257.9 | 1247.1 | 2.64 | 33.7 | 9309 | 116116 | 74.677 | 0.13 | 2.54 | 1.5511 | 12.425 | 0 |  | ALARM
2026-10-01 23:00 | Phase I (Baseline) | 74.02 | 1884 | 18.89 | 340.2 | 423.3 | 2.14 | 1.392 | 250.8 | 1243.3 | 2.4 | 31.1 | 9095 | 114728 | 74.546 | 0 | 2.78 | 1.5192 | 10.825 | 1.1 |  | ALARM
2026-10-02 | Phase I (Baseline) | 73.95 | 1880 | 18.76 | 343.9 | 418.5 | 1.73 | 1.585 | 264.1 | 1241.6 | 2.78 | 36 | 8958 | 114026 | 74.427 | 0 | 3.055 | 1.5324 | 11.6375 | 0 |  | ALARM
2026-10-02 01:00 | Phase I (Baseline) | 73.76 | 1965 | 19.05 | 312.3 | 419 | 0.44 | 1.628 | 254.1 | 1234.3 | 2.66 | 37.7 | 9215 | 116982 | 74.293 | 0 | 3.425 | 1.5515 | 12.9875 | 0 |  | ALARM
2026-10-02 02:00 | Phase I (Baseline) | 73.54 | 1971 | 18.11 | 305.2 | 420.4 | 0.04 | 1.548 | 241.4 | 1266.4 | 2.43 | 28.5 | 9344 | 117129 | 74.143 | 0 | 3.905 | 1.5508 | 13.3375 | 0 |  | ALARM
2026-10-02 03:00 | Phase I (Baseline) | 74.82 | 1876 | 18.77 | 318.1 | 418.8 | 0.12 | 1.5 | 264 | 1241.2 | 2.69 | 43.5 | 9299 | 114099 | 74.278 | 0 | 3.745 | 1.5406 | 13.0875 | 0 |  | ALARM
2026-10-02 04:00 | Phase I (Baseline) | 74.33 | 1881 | 18.92 | 320.8 | 427.7 | 0.61 | 1.414 | 257 | 1248.2 | 2.51 | 34.4 | 9217 | 112200 | 74.288 | 0 | 3.83 | 1.5153 | 11.7625 | 0.825 |  | ALARM
2026-10-02 05:00 | Phase I (Baseline) | 74.93 | 1887 | 17.8 | 336.4 | 437.7 | -1.02 | 1.487 | 245.6 | 1247.8 | 2.63 | 35.1 | 9161 | 116511 | 74.417 | 0 | 3.615 | 1.5097 | 11.35 | 0.7375 |  | ALARM
2026-10-02 06:00 | Phase I (Baseline) | 74.25 | 1839 | 18.03 | 294.6 | 415.5 | -0.26 | 1.358 | 245.2 | 1252.5 | 2.57 | 39.2 | 9265 | 113973 | 74.383 | 0 | 3.74 | 1.4793 | 9.325 | 2.2625 |  | ALARM
2026-10-02 07:00 | Phase I (Baseline) | 76.54 | 1859 | 17.68 | 342.9 | 409 | -1.67 | 1.36 | 253 | 1256.5 | 2.37 | 36.4 | 9122 | 116186 | 74.815 | 0.52 | 2.72 | 1.4555 | 7.325 | 3.7625 |  | ALARM
2026-10-02 08:00 | Phase I (Baseline) | 75.32 | 1855 | 18.39 | 317.6 | 419.3 | 0.4 | 1.668 | 254.6 | 1256.9 | 2.4 | 40.7 | 9238 | 112045 | 74.916 | 0.43 | 2.31 | 1.498 | 9.175 | 1.4125 |  | ALARM
2026-10-02 09:00 | Phase I (Baseline) | 74.21 | 1865 | 18.79 | 313.6 | 440.6 | 0.65 | 1.36 | 252 | 1245.3 | 2.65 | 36.7 | 9240 | 116339 | 74.775 | 0 | 2.455 | 1.4704 | 7.175 | 2.9125 |  | ALARM
2026-10-02 10:00 | Phase I (Baseline) | 75.22 | 1898 | 19.1 | 304.8 | 413.6 | -0.48 | 1.654 | 253.1 | 1248.7 | 2.45 | 31.3 | 9285 | 113183 | 74.864 | 0 | 2.095 | 1.5071 | 8.85 | 0.7375 |  | ALARM
2026-10-02 11:00 | Phase I (Baseline) | 74.14 | 1911 | 18.53 | 295.2 | 433.1 | 1.57 | 1.529 | 267 | 1252.3 | 2.44 | 37.2 | 9421 | 116096 | 74.719 | 0 | 2.275 | 1.5115 | 8.9625 | 0.125 |  | ALARM
2026-10-02 12:00 | Phase I (Baseline) | 74.53 | 1970 | 19.15 | 332.3 | 433.4 | -1.23 | 1.363 | 260.7 | 1248 | 2.36 | 28.1 | 9231 | 115021 | 74.681 | 0 | 2.26 | 1.4818 | 7 | 1.5875 |  | ALARM
2026-10-02 13:00 | Phase I (Baseline) | 72.91 | 1855 | 17.95 | 321.1 | 415.6 | -1.46 | 1.58 | 251.9 | 1262.9 | 2.56 | 35.7 | 9159 | 113569 | 74.327 | 0 | 3.055 | 1.5014 | 7.75 | 0.3375 |  | ALARM
2026-10-02 14:00 | Phase I (Baseline) | 73.07 | 1944 | 17.82 | 300.7 | 424.6 | 0.22 | 1.516 | 259.4 | 1253.9 | 2.81 | 34.8 | 9198 | 114389 | 74.076 | 0 | 3.77 | 1.5043 | 7.7 | 0 |  | ALARM
2026-10-02 15:00 | Phase I (Baseline) | 73.9 | 1890 | 18.48 | 300.6 | 433 | 1.05 | 1.522 | 239.7 | 1255.9 | 2.34 | 33.8 | 9058 | 116029 | 74.04 | 0 | 4.07 | 1.5079 | 7.725 | 0 |  | ALARM
2026-10-02 16:00 | Phase I (Baseline) | 74.25 | 1898 | 18.65 | 315 | 417 | 1.68 | 1.423 | 254 | 1255.3 | 2.5 | 34.2 | 9144 | 115159 | 74.082 | 0 | 4.195 | 1.4909 | 6.5125 | 0.7125 |  | ALARM
2026-10-02 17:00 | Phase I (Baseline) | 75.62 | 1930 | 18.49 | 345 | 418.4 | -0.46 | 1.513 | 268.1 | 1259.4 | 2.71 | 23.7 | 9167 | 115877 | 74.39 | 0.06 | 3.635 | 1.4953 | 6.425 | 0.3 |  | ALARM
2026-10-02 18:00 | Phase I (Baseline) | 75.93 | 1849 | 17.67 | 316.1 | 415.3 | 1.08 | 1.521 | 247.8 | 1251.4 | 2.49 | 31.7 | 9158 | 117965 | 74.698 | 0.275 | 2.92 | 1.5005 | 6.4375 | 0 |  | ALARM
2026-10-02 19:00 | Phase I (Baseline) | 74.59 | 1917 | 18.46 | 297.5 | 411.9 | -0.04 | 1.698 | 241.5 | 1239.6 | 2.57 | 35.6 | 9212 | 112654 | 74.676 | 0 | 2.875 | 1.54 | 8.6625 | 0 |  | ALARM
2026-10-02 20:00 | Phase I (Baseline) | 73.79 | 1907 | 17.98 | 316.3 | 414.8 | -0.17 | 1.443 | 243.5 | 1253.2 | 2.34 | 36 | 9134 | 117426 | 74.499 | 0 | 3.23 | 1.5206 | 7.7 | 0.4625 |  | ALARM
2026-10-02 21:00 | Phase I (Baseline) | 73.44 | 1922 | 18.77 | 315.9 | 410.2 | 0.88 | 1.532 | 239.1 | 1244.8 | 2.56 | 28.8 | 9290 | 115157 | 74.287 | 0 | 3.76 | 1.5229 | 7.85 | 0 |  | ALARM
2026-10-02 22:00 | Phase I (Baseline) | 73.86 | 1913 | 18.65 | 279.5 | 420.3 | 0.65 | 1.515 | 242.2 | 1245.8 | 2.47 | 42.6 | 9200 | 113652 | 74.202 | 0 | 4.08 | 1.5213 | 7.7875 | 0 |  | ALARM
2026-10-02 23:00 | Phase I (Baseline) | 75.47 | 2010 | 18.12 | 319.2 | 413.8 | -1.58 | 1.542 | 246.3 | 1254.7 | 2.65 | 29.8 | 9199 | 113005 | 74.455 | 0 | 3.595 | 1.5254 | 8.0625 | 0 |  | ALARM
2026-10-03 | Phase I (Baseline) | 75.45 | 1871 | 18.29 | 316.5 | 421.9 | 1.48 | 1.656 | 235.9 | 1259.9 | 2.68 | 40.8 | 9174 | 114716 | 74.654 | 0 | 3.12 | 1.5515 | 9.7625 | 0 |  | ALARM
2026-10-03 01:00 | Phase I (Baseline) | 73.27 | 1876 | 18.08 | 330.4 | 407.6 | 1.38 | 1.429 | 250.2 | 1250.2 | 2.89 | 37.6 | 9212 | 116382 | 74.377 | 0 | 3.735 | 1.527 | 8.625 | 0.6375 |  | ALARM
2026-10-03 02:00 | Phase I (Baseline) | 73.99 | 1872 | 18.47 | 347.7 | 422.6 | -0.63 | 1.431 | 259 | 1252.5 | 2.59 | 31.1 | 9266 | 114809 | 74.3 | 0 | 3.99 | 1.5078 | 7.5125 | 1.25 |  | ALARM
2026-10-03 03:00 | Phase I (Baseline) | 73.64 | 1875 | 18.88 | 336.9 | 426.7 | 0.4 | 1.521 | 240.9 | 1263.6 | 2.55 | 45.7 | 9131 | 117267 | 74.168 | 0 | 4.42 | 1.5105 | 7.525 | 0.7375 |  | ALARM
2026-10-03 04:00 | Phase I (Baseline) | 73.23 | 1871 | 18.11 | 316 | 404.1 | 0.49 | 1.627 | 265.2 | 1251.9 | 2.53 | 27.8 | 9147 | 112823 | 73.98 | 0 | 5.055 | 1.5338 | 8.8625 | 0 | ALARM | ALARM
2026-10-03 05:00 | Phase I (Baseline) | 74.54 | 1954 | 18.7 | 303.4 | 423 | 0.26 | 1.63 | 255.1 | 1270.8 | 2.45 | 40.5 | 9176 | 114982 | 74.092 | 0 | 5.035 | 1.553 | 10.2375 | 0 | ALARM | ALARM
2026-10-03 06:00 | Phase I (Baseline) | 75.32 | 1964 | 18.29 | 358.6 | 429.8 | -0.55 | 1.478 | 260.3 | 1254.5 | 2.55 | 41 | 9092 | 113121 | 74.338 | 0 | 4.625 | 1.538 | 9.7125 | 0.025 |  | ALARM
2026-10-03 07:00 | Phase I (Baseline) | 76.35 | 1874 | 18.18 | 320.9 | 410.3 | -0.67 | 1.463 | 243.4 | 1235.9 | 2.46 | 31 | 9134 | 115545 | 74.74 | 0.425 | 3.7 | 1.523 | 9 | 0.2375 |  | ALARM
2026-10-03 08:00 | Phase I (Baseline) | 75.73 | 1863 | 18.46 | 320.2 | 433.4 | -0.03 | 1.626 | 258.5 | 1256 | 2.53 | 43.4 | 9162 | 116330 | 74.938 | 0.54 | 3.085 | 1.5436 | 10.325 | 0 |  | ALARM
2026-10-03 09:00 | Phase I (Baseline) | 74.83 | 1921 | 18.09 | 319.6 | 423.4 | 1.17 | 1.58 | 239.1 | 1253 | 2.7 | 33.5 | 9270 | 114369 | 74.917 | 0.205 | 2.92 | 1.5509 | 11.075 | 0 |  | ALARM
2026-10-03 10:00 | Phase I (Baseline) | 75.33 | 1875 | 18.28 | 323 | 414.4 | 0.54 | 1.555 | 258.9 | 1260.3 | 2.35 | 36.7 | 9221 | 111094 | 74.999 | 0.12 | 2.505 | 1.5517 | 11.5125 | 0 |  | ALARM
2026-10-03 11:00 | Phase I (Baseline) | 76.31 | 1928 | 18.02 | 317.8 | 419.6 | -0.37 | 1.77 | 251.7 | 1255.4 | 2.67 | 36.6 | 9215 | 115298 | 75.261 | 0.525 | 1.6 | 1.5954 | 14.6375 | 0 |  | ALARM
2026-10-03 12:00 | Phase I (Baseline) | 75.52 | 1909 | 19.29 | 311.4 | 424.5 | 0.77 | 1.471 | 255.5 | 1248.9 | 2.7 | 34.2 | 9268 | 115655 | 75.313 | 0.535 | 1.09 | 1.5705 | 14.025 | 0.1125 |  | ALARM
2026-10-03 13:00 | Phase I (Baseline) | 75.16 | 1832 | 18.51 | 311.8 | 420.6 | -2.85 | 1.354 | 238.2 | 1240.2 | 2.48 | 39.9 | 9189 | 115606 | 75.283 | 0.365 | 0.76 | 1.5272 | 11.95 | 1.6875 |  | ALARM
2026-10-03 14:00 | Phase I (Baseline) | 74.46 | 1970 | 18.22 | 319.5 | 424.3 | 1.15 | 1.301 | 241 | 1248.3 | 2.18 | 39.8 | 9231 | 116854 | 75.118 | 0 | 0.78 | 1.482 | 9.2125 | 3.925 |  | ALARM
2026-10-03 15:00 | Phase I (Baseline) | 73.87 | 1981 | 18.59 | 311.8 | 412.6 | -1.74 | 1.449 | 256 | 1243.2 | 2.41 | 24.5 | 9192 | 113393 | 74.868 | 0 | 1.095 | 1.4754 | 8.325 | 4.3125 |  | ALARM
2026-10-03 16:00 | Phase I (Baseline) | 74.49 | 1872 | 18.46 | 309.3 | 421.4 | -0.36 | 1.583 | 240.5 | 1245.4 | 2.69 | 42.8 | 9221 | 116020 | 74.793 | 0 | 1.1 | 1.4969 | 9.1125 | 3.025 |  | ALARM
2026-10-03 17:00 | Phase I (Baseline) | 76.37 | 1883 | 18.41 | 321.6 | 408.7 | -1.12 | 1.454 | 254.6 | 1254.7 | 2.5 | 25 | 9153 | 116789 | 75.108 | 0.435 | 0.165 | 1.4883 | 8.2875 | 3.35 |  | ALARM
2026-10-03 18:00 | Phase I (Baseline) | 76.14 | 1913 | 18.75 | 316.2 | 419.1 | -1.29 | 1.62 | 236.3 | 1263.4 | 2.35 | 41.2 | 9005 | 112332 | 75.315 | 0.755 | 0 | 1.5147 | 9.5375 | 1.6 |  | ALARM
2026-10-03 19:00 | Phase I (Baseline) | 76.15 | 1915 | 18.8 | 342.6 | 412.8 | 1.16 | 1.288 | 258.5 | 1253.2 | 2.42 | 41.8 | 9189 | 115479 | 75.482 | 1.08 | 0 | 1.4693 | 6.6375 | 4 |  | ALARM
2026-10-03 20:00 | Phase I (Baseline) | 75.97 | 1930 | 18.29 | 280.2 | 414.1 | -0.47 | 1.448 | 237.7 | 1240.4 | 2.63 | 28.5 | 9314 | 114244 | 75.579 | 1.315 | 0 | 1.4651 | 5.7375 | 4.4 |  | ALARM
2026-10-03 21:00 | Phase I (Baseline) | 75.3 | 1990 | 18.27 | 336.4 | 429.9 | 0.35 | 1.442 | 255.5 | 1253.6 | 2.58 | 32.5 | 9274 | 114878 | 75.523 | 1.215 | 0 | 1.4604 | 4.7625 | 4.875
2026-10-03 22:00 | Phase I (Baseline) | 75.38 | 1892 | 18.39 | 338.7 | 428.7 | -0.05 | 1.569 | 256.3 | 1259.6 | 2.46 | 28.4 | 9277 | 115522 | 75.495 | 1.155 | 0 | 1.4822 | 5.375 | 3.7625 |  | ALARM
2026-10-03 23:00 | Phase I (Baseline) | 77.13 | 1864 | 17.58 | 288.9 | 424.9 | 0.48 | 1.432 | 243 | 1245.1 | 2.44 | 33.7 | 9299 | 114269 | 75.822 | 1.97 | 0 | 1.4721 | 4.275 | 4.3625
2026-10-04 | Phase I (Baseline) | 77.32 | 1838 | 17.89 | 314.9 | 411.3 | 0.08 | 1.727 | 255.8 | 1248.9 | 2.44 | 33.2 | 9207 | 113986 | 76.121 | 2.88 | 0 | 1.5231 | 6.8625 | 1.275 |  | ALARM
2026-10-04 01:00 | Phase I (Baseline) | 77.29 | 1867 | 19.05 | 314.4 | 417.5 | -1.28 | 1.532 | 252.6 | 1250.1 | 2.36 | 39.7 | 9216 | 115051 | 76.355 | 3.775 | 0 | 1.5249 | 7.0125 | 0.625 |  | ALARM
2026-10-04 02:00 | Phase I (Baseline) | 73.21 | 1899 | 19.16 | 298.9 | 429.7 | 1 | 1.326 | 244.6 | 1243.7 | 2.74 | 42.9 | 9151 | 113369 | 75.726 | 2.63 | 0.645 | 1.4851 | 4.5875 | 2.55
2026-10-04 03:00 | Phase I (Baseline) | 74.91 | 1981 | 18.4 | 308.3 | 421.1 | -0.49 | 1.573 | 239.9 | 1255.2 | 2.45 | 43.4 | 9175 | 113371 | 75.563 | 2.335 | 0.44 | 1.5027 | 5.25 | 1.3875 |  | ALARM
2026-10-04 04:00 | Phase I (Baseline) | 75.39 | 1877 | 18.73 | 303.3 | 438.6 | -1.56 | 1.612 | 230.4 | 1249 | 2.68 | 31.6 | 9249 | 116019 | 75.528 | 2.28 | 0 | 1.5245 | 6.4 | 0 |  | ALARM
2026-10-04 05:00 | Phase I (Baseline) | 74.83 | 1910 | 18.62 | 346.3 | 423.1 | -0.43 | 1.403 | 253.5 | 1253.4 | 2.73 | 33.7 | 9296 | 113277 | 75.389 | 1.945 | 0 | 1.5002 | 4.9375 | 0.9625
2026-10-04 06:00 | Phase I (Baseline) | 75.72 | 1899 | 19.73 | 334 | 421.5 | 1.5 | 1.495 | 234.4 | 1242.9 | 2.65 | 24.9 | 9189 | 115999 | 75.455 | 2.055 | 0 | 1.4992 | 4.625 | 0.775
2026-10-04 07:00 | Phase I (Baseline) | 72.94 | 1953 | 18.95 | 339.1 | 417.5 | 0.85 | 1.47 | 251 | 1246.5 | 2.44 | 30.2 | 9164 | 115694 | 74.952 | 0.775 | 0.78 | 1.4934 | 4 | 0.9
2026-10-04 08:00 | Phase I (Baseline) | 74.01 | 2014 | 18.45 | 330.8 | 421.1 | -0.35 | 1.446 | 247.4 | 1255.8 | 2.56 | 40.8 | 9200 | 112411 | 74.764 | 0.03 | 1.025 | 1.4839 | 3.075 | 1.325
2026-10-04 09:00 | Phase I (Baseline) | 74.48 | 1876 | 18.12 | 303.1 | 418.8 | -0.35 | 1.605 | 256.8 | 1247 | 2.5 | 44.7 | 9248 | 113984 | 74.707 | 0 | 1.035 | 1.5081 | 4.1375 | 0
2026-10-04 10:00 | Phase I (Baseline) | 76.9 | 1878 | 17.86 | 312.1 | 425.7 | -0.32 | 1.617 | 247 | 1263.8 | 2.36 | 27.6 | 9084 | 116791 | 75.145 | 0.7 | 0 | 1.5299 | 5.35 | 0 |  | ALARM
2026-10-04 11:00 | Phase I (Baseline) | 76.58 | 1947 | 18.58 | 327.3 | 427.7 | 2.08 | 1.435 | 246.7 | 1246.8 | 2.55 | 31.4 | 9016 | 113528 | 75.432 | 1.24 | 0 | 1.5109 | 4.2875 | 0.5625
2026-10-04 12:00 | Phase I (Baseline) | 74.76 | 1931 | 18.2 | 301.7 | 413.7 | 0.38 | 1.6 | 257.3 | 1251.8 | 2.32 | 34.8 | 9156 | 114303 | 75.298 | 0.87 | 0 | 1.5287 | 5.2875 | 0 |  | ALARM
2026-10-04 13:00 | Phase I (Baseline) | 74.14 | 1983 | 17.93 | 330.7 | 409.4 | 0.43 | 1.309 | 253.4 | 1257.5 | 2.68 | 36.7 | 9102 | 115693 | 75.066 | 0.19 | 0.18 | 1.4848 | 2.65 | 2.1375
2026-10-04 14:00 | Phase I (Baseline) | 75.78 | 1926 | 18.24 | 316.4 | 405.3 | 1.03 | 1.546 | 253.2 | 1238.7 | 2.43 | 30.1 | 9159 | 116175 | 75.209 | 0.33 | 0 | 1.497 | 2.975 | 1.3125
2026-10-04 15:00 | Phase I (Baseline) | 75.53 | 1884 | 18.07 | 314.4 | 424.1 | 0.24 | 1.517 | 254.7 | 1235.9 | 2.53 | 37.5 | 9188 | 114623 | 75.273 | 0.345 | 0 | 1.501 | 2.9375 | 0.85
2026-10-04 16:00 | Phase I (Baseline) | 74.79 | 1927 | 19.17 | 330.7 | 411.2 | -0.26 | 1.661 | 234.6 | 1237.8 | 2.54 | 32.2 | 9164 | 114104 | 75.177 | 0 | 0 | 1.533 | 4.7 | 0
2026-10-04 17:00 | Phase I (Baseline) | 75.36 | 1950 | 18.85 | 326.7 | 402.8 | -0.2 | 1.418 | 257.6 | 1260.1 | 2.46 | 34.9 | 9316 | 117134 | 75.213 | 0 | 0 | 1.51 | 3.425 | 0.775
2026-10-04 18:00 | Phase I (Baseline) | 74.33 | 1937 | 18.5 | 314.6 | 423.1 | -0.07 | 1.501 | 256.1 | 1245.6 | 2.59 | 38.3 | 9226 | 117608 | 75.037 | 0 | 0.085 | 1.5082 | 3.1875 | 0.5125
2026-10-04 19:00 | Phase I (Baseline) | 75.49 | 1923 | 19.09 | 337.4 | 439.9 | -0.04 | 1.535 | 239.8 | 1270.5 | 2.43 | 35 | 9224 | 116468 | 75.127 | 0 | 0 | 1.5136 | 3.375 | 0
2026-10-04 20:00 | Phase I (Baseline) | 74.3 | 1948 | 18.53 | 303.8 | 420 | 0.73 | 1.339 | 247.6 | 1245.5 | 2.63 | 32.4 | 9250 | 115128 | 74.962 | 0 | 0.1 | 1.4787 | 1.1125 | 1.7625
2026-10-04 21:00 | Phase I (Baseline) | 74.07 | 1953 | 18.16 | 329.2 | 426.7 | 0.05 | 1.427 | 249.6 | 1251.5 | 2.3 | 34.3 | 9109 | 113788 | 74.783 | 0 | 0.315 | 1.4683 | 0 | 2.425
2026-10-04 22:00 | Phase I (Baseline) | 74.86 | 1962 | 19.11 | 328.9 | 420.7 | 0.73 | 1.407 | 248.7 | 1262.3 | 2.52 | 34.5 | 9283 | 113754 | 74.799 | 0 | 0.135 | 1.4561 | 0 | 3.3375
2026-10-04 23:00 | Phase I (Baseline) | 72.98 | 1929 | 18.72 | 315.4 | 419.2 | -0.08 | 1.546 | 253.3 | 1266 | 2.79 | 32.8 | 9194 | 115784 | 74.435 | 0 | 0.895 | 1.474 | 0.325 | 2.5125
2026-10-05 | Phase I (Baseline) | 74.56 | 1892 | 18.09 | 324.9 | 427.4 | 0.08 | 1.528 | 264.3 | 1266.5 | 2.35 | 33.4 | 9254 | 115628 | 74.46 | 0 | 0.865 | 1.4848 | 0.425 | 1.9125
2026-10-05 01:00 | Phase I (Baseline) | 74.85 | 1907 | 18.42 | 301.2 | 417.7 | -2 | 1.729 | 260.8 | 1259.7 | 2.4 | 44.6 | 9114 | 117102 | 74.538 | 0 | 0.69 | 1.5337 | 3.0375 | 0
2026-10-05 02:00 | Phase I (Baseline) | 74.78 | 1954 | 18.15 | 333.9 | 422.1 | 0.92 | 1.52 | 236.9 | 1258.2 | 2.58 | 38.4 | 9076 | 115976 | 74.586 | 0 | 0.55 | 1.5309 | 3.0375 | 0
2026-10-05 03:00 | Phase I (Baseline) | 75.07 | 1863 | 17.95 | 317.2 | 422.6 | 0.35 | 1.565 | 256.2 | 1254.7 | 2.53 | 33.2 | 9265 | 112745 | 74.683 | 0 | 0.265 | 1.5377 | 3.6 | 0
2026-10-05 04:00 | Phase II | 73.93 | 1917 | 18.87 | 312.2 | 414.7 | 1 | 1.857 | 245.3 | 1246.2 | 2.95 | 65.6 | 9230 | 116578 | 74.533 | 0 | 0.55 | 1.6016 | 7.8125 | 0 |  | ALARM
2026-10-05 05:00 | Phase II | 74.34 | 1881 | 19.29 | 335.1 | 427.9 | -2.9 | 1.916 | 235.9 | 1235.6 | 2.97 | 57.3 | 9128 | 113503 | 74.494 | 0 | 0.63 | 1.6645 | 12.7625 | 0 |  | ALARM
2026-10-05 06:00 | Phase II | 74.86 | 1900 | 18 | 308.2 | 418.6 | 2.09 | 2.025 | 242.9 | 1233.5 | 3 | 69.4 | 9130 | 114424 | 74.567 | 0 | 0.45 | 1.7366 | 19.075 | 0 |  | ALARM
2026-10-05 07:00 | Phase II | 74.1 | 1955 | 18.82 | 297.1 | 414 | -0.14 | 1.945 | 252.1 | 1240 | 3.07 | 63 | 9290 | 115375 | 74.474 | 0 | 0.65 | 1.7783 | 24.3875 | 0 |  | ALARM
2026-10-05 08:00 | Phase II | 74.15 | 1905 | 18.36 | 294.3 | 424.3 | 1.11 | 1.88 | 242.2 | 1238.6 | 2.96 | 59.1 | 9105 | 117994 | 74.409 | 0 | 0.825 | 1.7986 | 28.8875 | 0 |  | ALARM
2026-10-05 09:00 | Phase II | 74.47 | 1898 | 18.46 | 326.1 | 412.8 | -1.04 | 1.857 | 234.5 | 1236.4 | 2.86 | 63.6 | 9331 | 119665 | 74.421 | 0 | 0.84 | 1.8103 | 33.1 | 0 |  | ALARM
2026-10-05 10:00 | Phase II | 76.13 | 1834 | 18.44 | 297.2 | 420.2 | 0.61 | 1.864 | 242.5 | 1245.6 | 3 | 47.4 | 9128 | 115910 | 74.763 | 0.315 | 0.025 | 1.821 | 37.4 | 0 |  | ALARM
2026-10-05 11:00 | Phase II | 77.41 | 1928 | 18.36 | 342.1 | 419.9 | -1.05 | 1.609 | 233.4 | 1247.6 | 3.18 | 51 | 9251 | 114725 | 75.292 | 1.27 | 0 | 1.7786 | 38.5125 | 0 |  | ALARM
2026-10-05 12:00 | Phase II | 77.36 | 1923 | 18.76 | 284 | 428.7 | -0.62 | 1.678 | 232.2 | 1240.7 | 2.88 | 50.4 | 9174 | 115802 | 75.706 | 2.2 | 0 | 1.7585 | 40.4875 | 0 |  | ALARM
2026-10-05 13:00 | Phase II | 75.76 | 1990 | 18.44 | 340 | 423.8 | 1.91 | 1.684 | 228.5 | 1251.8 | 2.75 | 61.1 | 9248 | 116331 | 75.717 | 2.33 | 0 | 1.7436 | 42.5375 | 0 |  | ALARM
2026-10-05 14:00 | Phase II | 73.26 | 1878 | 18.91 | 317.2 | 419.8 | -0.19 | 1.669 | 247.6 | 1230.9 | 3.07 | 73.9 | 9156 | 114519 | 75.225 | 1.21 | 0.62 | 1.7287 | 44.4 | 0 |  | ALARM
2026-10-05 15:00 | Phase II | 74.51 | 1901 | 18.81 | 311.9 | 426.5 | 0.22 | 1.752 | 223.8 | 1238.5 | 2.88 | 77.9 | 9187 | 117693 | 75.082 | 0.715 | 0.615 | 1.7333 | 47.3 | 0 |  | ALARM
2026-10-05 16:00 | Phase II | 75.33 | 1902 | 18.76 | 304.6 | 431.1 | 0.87 | 1.822 | 247.3 | 1234.3 | 2.57 | 65.1 | 9203 | 115345 | 75.132 | 0.63 | 0.2 | 1.7511 | 51.075 | 0 |  | ALARM
2026-10-05 17:00 | Phase II | 77.97 | 1961 | 18.53 | 318.2 | 424.5 | 0.5 | 1.842 | 237 | 1225.1 | 3.03 | 64 | 9120 | 115747 | 75.699 | 1.865 | 0 | 1.7693 | 55.1 | 0 |  | ALARM
2026-10-05 18:00 | Phase II | 76.65 | 1885 | 18.69 | 311 | 420.1 | 0.15 | 1.812 | 218 | 1239.3 | 2.82 | 45.6 | 9259 | 115999 | 75.89 | 2.44 | 0 | 1.7778 | 58.75 | 0 |  | ALARM
2026-10-05 19:00 | Phase II | 76.46 | 1901 | 19.25 | 327.5 | 409.5 | 0.36 | 1.82 | 235.7 | 1239 | 2.89 | 55.7 | 9159 | 115632 | 76.004 | 2.92 | 0 | 1.7862 | 62.5 | 0 |  | ALARM
2026-10-05 20:00 | Phase II | 76.3 | 1915 | 19.18 | 312.1 | 411.5 | 2.4 | 1.663 | 211 | 1252.1 | 2.95 | 53.7 | 9182 | 116258 | 76.063 | 3.32 | 0 | 1.7616 | 64.2875 | 0 |  | ALARM
2026-10-05 21:00 | Phase II | 75.09 | 1895 | 18.62 | 312.1 | 417.6 | -0.06 | 1.66 | 238.3 | 1245 | 2.93 | 55 | 9120 | 114074 | 75.868 | 3.115 | 0 | 1.7413 | 66.0375 | 0 |  | ALARM
2026-10-05 22:00 | Phase II | 75.38 | 1866 | 19.08 | 303.7 | 415.1 | 0.2 | 1.669 | 240.9 | 1231.8 | 3.01 | 58.7 | 8995 | 114163 | 75.771 | 3.055 | 0 | 1.7268 | 67.9 | 0 |  | ALARM
2026-10-05 23:00 | Phase II | 76.2 | 1894 | 19.37 | 307.7 | 418.5 | 1.05 | 1.54 | 226.1 | 1254.8 | 2.83 | 56.2 | 9185 | 113350 | 75.857 | 3.405 | 0 | 1.6895 | 68.15 | 0 |  | ALARM
2026-10-06 | Phase II | 76.4 | 1932 | 18.43 | 312.6 | 420.5 | 1.11 | 1.701 | 233.2 | 1249.8 | 2.98 | 44.2 | 9393 | 115659 | 75.965 | 3.855 | 0 | 1.6918 | 70.4125 | 0 |  | ALARM
2026-10-06 01:00 | Phase II | 75.52 | 1837 | 19.35 | 281.7 | 424.2 | 1.19 | 1.738 | 251.5 | 1244.7 | 2.86 | 66 | 9263 | 116168 | 75.876 | 3.865 | 0 | 1.701 | 73.1375 | 0 |  | ALARM
2026-10-06 02:00 | Phase II | 78.54 | 1888 | 18.89 | 286.6 | 419.4 | 0.64 | 1.756 | 226.9 | 1238.2 | 3.01 | 51.4 | 9198 | 115687 | 76.409 | 5.385 | 0 | 1.712 | 76.0875 | 0 | ALARM | ALARM
2026-10-06 03:00 | Phase II | 76.39 | 1850 | 19.42 | 317.3 | 423.9 | -1.14 | 1.918 | 221.4 | 1232.3 | 2.99 | 61.9 | 9179 | 117512 | 76.405 | 5.83 | 0 | 1.7532 | 81.0625 | 0 | ALARM | ALARM
2026-10-06 04:00 | Phase II | 76.68 | 1935 | 18.91 | 308.2 | 420.5 | 1.63 | 1.538 | 246.8 | 1237 | 2.76 | 76.6 | 9202 | 114992 | 76.46 | 6.42 | 0 | 1.7102 | 81.2875 | 0 | ALARM | ALARM
2026-10-06 05:00 | Phase II | 78.93 | 1811 | 18.53 | 302.2 | 404.2 | -1.15 | 1.751 | 251.6 | 1248.7 | 3.06 | 52.6 | 9244 | 116003 | 76.954 | 8.135 | 0 | 1.7183 | 84.175 | 0 | ALARM | ALARM
2026-10-06 06:00 | Phase II | 77.1 | 1854 | 18.63 | 304.7 | 412.5 | 0.3 | 1.89 | 232 | 1255.1 | 2.82 | 39.8 | 9106 | 113362 | 76.983 | 8.935 | 0 | 1.7527 | 88.8 | 0 | ALARM | ALARM
2026-10-06 07:00 | Phase II | 76.47 | 1895 | 19.33 | 309 | 418.8 | -0.75 | 1.81 | 242.1 | 1252.3 | 3.02 | 57.7 | 9289 | 114419 | 76.881 | 9.42 | 0 | 1.7641 | 92.425 | 0 | ALARM | ALARM
2026-10-06 08:00 | Phase II | 76.84 | 1948 | 19.44 | 295.1 | 410.3 | -0.06 | 1.732 | 245.4 | 1236.1 | 2.96 | 68.8 | 9257 | 116043 | 76.873 | 10.09 | 0 | 1.7577 | 95.075 | 0 | ALARM | ALARM
2026-10-06 09:00 | Phase II | 77.24 | 1874 | 19.01 | 290.9 | 424.8 | 0.33 | 1.674 | 224.6 | 1231 | 3.18 | 75.7 | 9257 | 116274 | 76.946 | 10.96 | 0 | 1.741 | 97 | 0 | ALARM | ALARM
2026-10-06 10:00 | Phase II | 74.96 | 1851 | 19.66 | 304.9 | 432.2 | 0.32 | 1.669 | 227.1 | 1241.1 | 2.87 | 50.2 | 9235 | 114559 | 76.549 | 10.69 | 0 | 1.7266 | 98.8625 | 0 | ALARM | ALARM
2026-10-06 11:00 | Phase II | 75.98 | 1960 | 18.77 | 286.7 | 429.8 | 0.42 | 1.715 | 244.3 | 1225.9 | 2.85 | 64 | 9202 | 114893 | 76.435 | 10.93 | 0 | 1.7243 | 101.3 | 0 | ALARM | ALARM
2026-10-06 12:00 | Phase II | 74.85 | 1809 | 19.43 | 306.9 | 418.3 | 1.61 | 1.857 | 248.9 | 1242.6 | 2.9 | 56.3 | 9254 | 112723 | 76.118 | 10.605 | 0 | 1.7508 | 105.5125 | 0 | ALARM | ALARM
2026-10-06 13:00 | Phase II | 76.37 | 1775 | 19.01 | 274.7 | 431.9 | 0.45 | 1.769 | 237.6 | 1238.8 | 2.85 | 59.2 | 9247 | 114464 | 76.168 | 11.04 | 0 | 1.7544 | 108.625 | 0 | ALARM | ALARM
2026-10-06 14:00 | Phase II | 75.24 | 1893 | 19.26 | 315 | 421.2 | -0.24 | 1.739 | 223.2 | 1236.3 | 3.02 | 81.2 | 9172 | 116336 | 75.983 | 10.91 | 0 | 1.7514 | 111.3625 | 0 | ALARM | ALARM
2026-10-06 15:00 | Phase II | 77.11 | 1849 | 19.57 | 306.1 | 417.3 | 0.96 | 1.599 | 251.9 | 1227.2 | 2.66 | 48 | 9154 | 115863 | 76.208 | 11.715 | 0 | 1.7209 | 112.35 | 0 | ALARM | ALARM
2026-10-06 16:00 | Phase II | 76.13 | 1825 | 19.24 | 302.2 | 415.1 | 1.19 | 1.645 | 226.7 | 1244.1 | 2.74 | 62 | 9208 | 115751 | 76.193 | 12.03 | 0 | 1.7057 | 113.9125 | 0 | ALARM | ALARM
2026-10-06 17:00 | Phase II | 76.66 | 1902 | 19.46 | 312.5 | 417.6 | -1.23 | 1.533 | 228.6 | 1235.7 | 2.74 | 63.7 | 9324 | 115075 | 76.286 | 12.61 | 0 | 1.6712 | 114.075 | 0 | ALARM | ALARM
2026-10-06 18:00 | Phase II | 77.97 | 1881 | 20.04 | 322.2 | 416.9 | 0.6 | 1.759 | 235.4 | 1230.6 | 3.04 | 68.7 | 9101 | 115011 | 76.623 | 13.845 | 0 | 1.6887 | 117.0625 | 0 | ALARM | ALARM
2026-10-06 19:00 | Phase II | 75.79 | 1843 | 19.44 | 311.8 | 421.4 | 0.7 | 1.643 | 247.5 | 1217 | 3.16 | 60.8 | 9083 | 114010 | 76.456 | 13.99 | 0 | 1.6796 | 118.6 | 0 | ALARM | ALARM
2026-10-06 20:00 | Phase II | 76.57 | 1810 | 20.03 | 268.4 | 421.3 | -0.3 | 1.597 | 240.5 | 1239.8 | 2.88 | 62.5 | 9213 | 116048 | 76.479 | 14.525 | 0 | 1.6631 | 119.5625 | 0 | ALARM | ALARM
2026-10-06 21:00 | Phase II | 77.62 | 1906 | 19.28 | 276.2 | 420 | 1.38 | 1.592 | 236.1 | 1254.2 | 2.87 | 56.9 | 9204 | 115631 | 76.707 | 15.585 | 0 | 1.6489 | 120.4625 | 0 | ALARM | ALARM
2026-10-06 22:00 | Phase II | 75.32 | 1896 | 19.97 | 285.4 | 423.5 | -0.15 | 1.761 | 236.6 | 1253.3 | 2.91 | 62.2 | 9214 | 115738 | 76.43 | 15.495 | 0 | 1.6713 | 123.475 | 0 | ALARM | ALARM
2026-10-06 23:00 | Phase II | 76.21 | 1861 | 20.37 | 294.6 | 429.5 | 0.13 | 1.617 | 232.4 | 1236.3 | 3.07 | 57.3 | 9220 | 114211 | 76.386 | 15.85 | 0 | 1.6604 | 124.6875 | 0 | ALARM | ALARM
2026-10-07 | Phase II | 76.75 | 1948 | 18.83 | 301.4 | 427.6 | -0.17 | 1.569 | 237.6 | 1235.2 | 2.76 | 65 | 9182 | 111770 | 76.459 | 16.475 | 0 | 1.6421 | 125.3 | 0 | ALARM | ALARM
2026-10-07 01:00 | Phase II | 78.9 | 1816 | 19.53 | 282.1 | 408.1 | 0.02 | 1.489 | 206.7 | 1243.8 | 2.94 | 57 | 9319 | 116646 | 76.947 | 18.175 | 0 | 1.6115 | 124.9125 | 0 | ALARM | ALARM
2026-10-07 02:00 | Phase II | 77.29 | 1795 | 20.11 | 295.2 | 399.6 | -1.1 | 1.582 | 229 | 1232 | 3.05 | 63 | 9072 | 114282 | 77.016 | 19.07 | 0 | 1.6056 | 125.6875 | 0 | ALARM | ALARM
2026-10-07 03:00 | Phase II | 75.45 | 1831 | 19.83 | 280.5 | 427.5 | -1.44 | 1.729 | 234.4 | 1242.4 | 2.98 | 59.8 | 9134 | 113706 | 76.702 | 19.045 | 0 | 1.6303 | 128.3 | 0 | ALARM | ALARM
2026-10-07 04:00 | Phase II | 76.53 | 1860 | 20.09 | 282 | 409.1 | 1.59 | 1.775 | 220.5 | 1246.1 | 2.93 | 69 | 9192 | 116040 | 76.668 | 19.56 | 0 | 1.6592 | 131.4875 | 0 | ALARM | ALARM
2026-10-07 05:00 | Phase II | 77.73 | 1872 | 19.73 | 269.5 | 418.2 | -0.85 | 1.646 | 235.9 | 1249.8 | 3.05 | 59.6 | 9069 | 114412 | 76.88 | 20.675 | 0 | 1.6566 | 133.0625 | 0 | ALARM | ALARM
2026-10-07 06:00 | Phase II | 78.91 | 1849 | 20.03 | 276.2 | 410.6 | -0.99 | 1.677 | 230 | 1239.2 | 2.49 | 45.8 | 9186 | 116590 | 77.286 | 22.38 | 0 | 1.6607 | 135.025 | 0 | ALARM | ALARM
2026-10-07 07:00 | Phase II | 77.83 | 1875 | 19.97 | 269.1 | 405.6 | -2.15 | 1.856 | 249.6 | 1238.4 | 3 | 70.1 | 9333 | 115926 | 77.395 | 23.545 | 0 | 1.6997 | 139.225 | 0 | ALARM | ALARM
2026-10-07 08:00 | Phase II | 76.18 | 1802 | 20.53 | 274.2 | 424.3 | -0.64 | 1.689 | 247.7 | 1233 | 2.8 | 52.8 | 9202 | 116025 | 77.152 | 23.885 | 0 | 1.6976 | 141.3375 | 0 | ALARM | ALARM
2026-10-07 09:00 | Phase II | 78 | 1923 | 20.19 | 304 | 426.1 | -1.32 | 1.711 | 227.3 | 1233.4 | 2.63 | 54.8 | 9218 | 112951 | 77.322 | 25.135 | 0 | 1.7003 | 143.725 | 0 | ALARM | ALARM
2026-10-07 10:00 | Phase II | 78.34 | 1853 | 20.26 | 273.4 | 415.4 | 1.64 | 1.76 | 230.5 | 1238.2 | 2.98 | 55.2 | 9099 | 116818 | 77.525 | 26.555 | 0 | 1.7122 | 146.725 | 0 | ALARM | ALARM
2026-10-07 11:00 | Phase II | 77.01 | 1906 | 19.99 | 326.5 | 399.3 | 1.01 | 1.718 | 231.3 | 1242.9 | 3.11 | 71 | 9151 | 115392 | 77.422 | 27.31 | 0 | 1.7134 | 149.2 | 0 | ALARM | ALARM
2026-10-07 12:00 | Phase II | 79.32 | 1871 | 19.98 | 293.8 | 415.6 | -0.69 | 1.691 | 227.5 | 1247.3 | 2.88 | 42.9 | 9170 | 114446 | 77.802 | 29.22 | 0 | 1.7089 | 151.3375 | 0 | ALARM | ALARM
2026-10-07 13:00 | Phase II | 77.78 | 1875 | 20.04 | 288.6 | 423.1 | 2.25 | 1.661 | 234 | 1233.6 | 3.04 | 85.1 | 9175 | 115215 | 77.797 | 30.36 | 0 | 1.6993 | 153.1 | 0 | ALARM | ALARM
2026-10-07 14:00 | Phase II | 76.78 | 1879 | 20.4 | 272.3 | 408.2 | 0.98 | 1.656 | 224.4 | 1251.9 | 3.14 | 68.4 | 9303 | 112336 | 77.594 | 31 | 0 | 1.6907 | 154.8 | 0 | ALARM | ALARM
2026-10-07 15:00 | Phase II | 78.07 | 1873 | 20.1 | 295.1 | 421.5 | -0.32 | 1.568 | 220.7 | 1237.8 | 3.1 | 61.8 | 9245 | 115613 | 77.689 | 32.285 | 0 | 1.6661 | 155.4 | 0 | ALARM | ALARM
2026-10-07 16:00 | Phase II | 77.64 | 1881 | 20.42 | 275.4 | 419.9 | -2.5 | 1.723 | 238.2 | 1239.8 | 3.15 | 59.6 | 9111 | 113456 | 77.679 | 33.355 | 0 | 1.6775 | 157.9375 | 0 | ALARM | ALARM
2026-10-07 17:00 | Phase II | 78.04 | 1911 | 21.16 | 285.2 | 424.6 | 2.29 | 1.852 | 238.3 | 1234 | 3.01 | 62.3 | 9220 | 112971 | 77.751 | 34.625 | 0 | 1.7124 | 162.0875 | 0 | ALARM | ALARM
2026-10-07 18:00 | Phase II | 79.17 | 1859 | 20.71 | 321.2 | 421 | -1.39 | 1.764 | 224 | 1220.6 | 2.91 | 64.2 | 9240 | 112716 | 78.035 | 36.46 | 0 | 1.7227 | 165.1375 | 0 | ALARM | ALARM
2026-10-07 19:00 | Phase II | 77.52 | 1882 | 20.26 | 280.8 | 412.2 | -1.65 | 1.668 | 241 | 1247.1 | 2.66 | 65.2 | 9291 | 116669 | 77.932 | 37.47 | 0 | 1.7118 | 166.9875 | 0 | ALARM | ALARM
2026-10-07 20:00 | Phase II | 78.84 | 1845 | 20.9 | 298.8 | 429.6 | 1.02 | 1.875 | 225.7 | 1245.9 | 2.86 | 64.4 | 9326 | 114056 | 78.114 | 39.14 | 0 | 1.7444 | 171.425 | 0 | ALARM | ALARM
2026-10-07 21:00 | Phase II | 78.51 | 1913 | 20.29 | 270.5 | 418.7 | 2.44 | 1.646 | 234.5 | 1237.7 | 2.77 | 60.7 | 9119 | 117301 | 78.193 | 40.645 | 0 | 1.7247 | 173 | 0 | ALARM | ALARM
2026-10-07 22:00 | Phase II | 78.97 | 1817 | 19.66 | 279.9 | 419.8 | 1.38 | 1.716 | 240.2 | 1240.5 | 3.23 | 58.4 | 9135 | 114196 | 78.348 | 42.38 | 0 | 1.723 | 175.45 | 0 | ALARM | ALARM
2026-10-07 23:00 | Phase II | 79.91 | 1927 | 20.11 | 306.4 | 412.5 | 0.56 | 1.641 | 231.7 | 1244.1 | 2.87 | 58.8 | 9099 | 112439 | 78.661 | 44.585 | 0 | 1.7066 | 176.9625 | 0 | ALARM | ALARM
2026-10-08 | Phase II | 79.35 | 1844 | 19.79 | 269.8 | 416.5 | 0.59 | 1.514 | 236.5 | 1227.5 | 2.92 | 58.4 | 9181 | 113325 | 78.799 | 46.51 | 0 | 1.6681 | 176.8875 | 0 | ALARM | ALARM
2026-10-08 01:00 | Phase II | 78.71 | 1780 | 20.43 | 305.8 | 412.9 | 0.85 | 1.709 | 226.8 | 1235.8 | 2.98 | 69.1 | 9237 | 116854 | 78.781 | 48.115 | 0 | 1.6763 | 179.25 | 0 | ALARM | ALARM
2026-10-08 02:00 | Phase II | 77.72 | 1850 | 20.61 | 288.6 | 418.6 | 0.76 | 1.761 | 230 | 1246.4 | 2.91 | 64.7 | 9279 | 114766 | 78.569 | 49.225 | 0 | 1.6932 | 182.2625 | 0 | ALARM | ALARM
2026-10-08 03:00 | Phase II | 77.39 | 1813 | 21.3 | 269 | 433.7 | 0.28 | 1.717 | 229.9 | 1230 | 3.15 | 36.5 | 9194 | 114178 | 78.333 | 50.17 | 0 | 1.698 | 184.725 | 0 | ALARM | ALARM
2026-10-08 04:00 | Phase II | 77.16 | 1880 | 20.79 | 286.3 | 409 | 0.1 | 1.821 | 224.5 | 1242.3 | 2.81 | 65.2 | 9174 | 115240 | 78.098 | 51 | 0 | 1.7226 | 188.4875 | 0 | ALARM | ALARM
2026-10-08 05:00 | Phase II | 78 | 1812 | 20.6 | 290.8 | 407.1 | -0.06 | 1.818 | 230.2 | 1229.1 | 2.93 | 61.6 | 9212 | 115753 | 78.079 | 52.25 | 0 | 1.7417 | 192.2125 | 0 | ALARM | ALARM
2026-10-08 06:00 | Phase II | 78.56 | 1821 | 21.05 | 284.9 | 431.8 | -0.75 | 1.747 | 216.5 | 1243.7 | 2.79 | 59.9 | 9133 | 116676 | 78.175 | 53.78 | 0 | 1.7427 | 195.05 | 0 | ALARM | ALARM
2026-10-08 07:00 | Phase II | 80.72 | 1755 | 19.87 | 251.4 | 418.3 | -0.28 | 1.596 | 227.1 | 1239.7 | 2.7 | 56.9 | 9367 | 117173 | 78.684 | 56.39 | 0 | 1.7134 | 196 | 0 | ALARM | ALARM
2026-10-08 08:00 | Phase II | 79.33 | 1819 | 20.87 | 263.5 | 414.6 | -1.69 | 1.833 | 229.2 | 1227.1 | 2.81 | 69 | 9071 | 114460 | 78.813 | 58.305 | 0 | 1.7373 | 199.9125 | 0 | ALARM | ALARM
2026-10-08 09:00 | Phase II | 81.17 | 1729 | 21.12 | 270.1 | 428.3 | -0.1 | 1.614 | 229.4 | 1249.3 | 2.89 | 67.6 | 9215 | 113011 | 79.285 | 61.14 | 0 | 1.7126 | 201.0875 | 0 | ALARM | ALARM
2026-10-08 10:00 | Phase II | 80.43 | 1766 | 20.25 | 272.1 | 415.2 | -0.99 | 1.899 | 229.6 | 1234.1 | 2.84 | 53.8 | 9362 | 114380 | 79.514 | 63.605 | 0 | 1.7499 | 205.825 | 0 | ALARM | ALARM
2026-10-08 11:00 | Phase II | 82.37 | 1871 | 21.33 | 281.9 | 434.6 | -1.1 | 1.527 | 231.4 | 1233.5 | 2.8 | 63.3 | 9201 | 115390 | 80.085 | 67.04 | 0 | 1.7053 | 205.9125 | 0 | ALARM | ALARM
2026-10-08 12:00 | Phase II | 82.31 | 1871 | 21.04 | 274.7 | 425.4 | 0.18 | 1.67 | 236.8 | 1241.6 | 2.69 | 52.2 | 9185 | 113554 | 80.53 | 70.445 | 0 | 1.6983 | 207.7875 | 0 | ALARM | ALARM
2026-10-08 13:00 | Phase II | 80.28 | 1854 | 20.76 | 251.4 | 416.1 | 1.39 | 1.649 | 240.7 | 1249.2 | 2.89 | 49 | 9171 | 113564 | 80.48 | 72.835 | 0 | 1.6884 | 209.4 | 0 | ALARM | ALARM
2026-10-08 14:00 | Phase II | 79 | 1791 | 21.21 | 276.5 | 437.3 | 0.92 | 1.401 | 225.5 | 1231.9 | 2.67 | 55 | 9186 | 115516 | 80.184 | 74.585 | 0 | 1.6309 | 207.9125 | 0.9875 | ALARM | ALARM
2026-10-08 15:00 | Phase II | 79.49 | 1831 | 21.9 | 279.4 | 415.2 | -1.57 | 1.751 | 220 | 1240.5 | 3.01 | 66.9 | 9310 | 114927 | 80.045 | 76.58 | 0 | 1.6549 | 210.8 | 0 | ALARM | ALARM
2026-10-08 16:00 | Phase II | 79.79 | 1833 | 21.09 | 278 | 425.9 | -0.99 | 1.581 | 221.6 | 1243.4 | 2.91 | 67.6 | 9023 | 115049 | 79.994 | 78.725 | 0 | 1.6402 | 211.5625 | 0 | ALARM | ALARM
2026-10-08 17:00 | Phase II | 80.76 | 1780 | 21.15 | 285.2 | 422.4 | 0.94 | 1.647 | 227.1 | 1245.5 | 2.68 | 64.1 | 9323 | 113862 | 80.147 | 81.355 | 0 | 1.6415 | 213.15 | 0 | ALARM | ALARM
2026-10-08 18:00 | Phase II | 80.23 | 1899 | 20.9 | 280.9 | 430.4 | -0.98 | 1.743 | 228.5 | 1241.4 | 2.85 | 65.8 | 9086 | 114654 | 80.164 | 83.72 | 0 | 1.6618 | 215.9375 | 0 | ALARM | ALARM
2026-10-08 19:00 | Phase II | 79.13 | 1870 | 20.77 | 274.7 | 432.5 | -0.22 | 1.942 | 224.3 | 1237.1 | 2.79 | 64.1 | 9179 | 113614 | 79.957 | 85.535 | 0 | 1.7179 | 221.2125 | 0 | ALARM | ALARM
2026-10-08 20:00 | Phase II | 78.41 | 1820 | 21.47 | 266.1 | 420.3 | 0.55 | 1.695 | 219 | 1233.4 | 2.95 | 54.9 | 9166 | 116335 | 79.648 | 86.99 | 0 | 1.7133 | 223.4 | 0 | ALARM | ALARM
2026-10-08 21:00 | Phase II | 77.13 | 1830 | 20.83 | 241.7 | 414 | -0.97 | 1.659 | 227.4 | 1240.7 | 3.1 | 63.5 | 9247 | 116553 | 79.144 | 87.805 | 0 | 1.7024 | 225.1375 | 0 | ALARM | ALARM
2026-10-08 22:00 | Phase II | 77.79 | 1837 | 21.23 | 272.4 | 423.7 | 0.11 | 1.662 | 233.8 | 1231.4 | 2.62 | 66.4 | 9072 | 112231 | 78.873 | 88.95 | 0 | 1.6943 | 226.9125 | 0 | ALARM | ALARM
2026-10-08 23:00 | Phase II | 79.99 | 1735 | 21.04 | 268.5 | 414.6 | -1.33 | 1.795 | 238 | 1216.6 | 2.92 | 66 | 9237 | 113606 | 79.097 | 91.195 | 0 | 1.7145 | 230.35 | 0 | ALARM | ALARM
2026-10-09 | Phase II | 79.8 | 1815 | 21.45 | 268.9 | 436.1 | -0.6 | 1.608 | 226.4 | 1243.5 | 2.88 | 69.5 | 9362 | 112755 | 79.237 | 93.345 | 0 | 1.6932 | 231.45 | 0 | ALARM | ALARM
2026-10-09 01:00 | Phase II | 78.61 | 1795 | 21.42 | 245 | 421.1 | 0.32 | 1.817 | 227.9 | 1247.2 | 3 | 65.7 | 9091 | 114025 | 79.112 | 94.9 | 0 | 1.7179 | 235.1625 | 0 | ALARM | ALARM
2026-10-09 02:00 | Phase II | 79.31 | 1780 | 21.74 | 247.4 | 417.1 | -1.59 | 1.728 | 222.7 | 1221.1 | 2.93 | 62.8 | 9215 | 114875 | 79.151 | 96.805 | 0 | 1.72 | 237.7625 | 0 | ALARM | ALARM
2026-10-09 03:00 | Phase II | 80.3 | 1811 | 21.15 | 278.8 | 421.5 | 0.44 | 1.669 | 231.7 | 1231.9 | 2.79 | 68.6 | 9147 | 112826 | 79.381 | 99.205 | 0 | 1.7098 | 239.625 | 0 | ALARM | ALARM
2026-10-09 04:00 | Phase II | 78.18 | 1904 | 21.27 | 261.8 | 409.2 | -0.02 | 1.477 | 223.5 | 1245 | 2.85 | 59.8 | 9234 | 113617 | 79.141 | 100.545 | 0 | 1.6632 | 239.0875 | 0.0375 | ALARM | ALARM
2026-10-09 05:00 | Phase II | 78.79 | 1851 | 21.02 | 272 | 412.2 | 0.55 | 1.575 | 237.7 | 1256.5 | 2.78 | 52.9 | 9202 | 113494 | 79.071 | 102.19 | 0 | 1.6456 | 239.775 | 0 | ALARM | ALARM
2026-10-09 06:00 | Phase II | 79.47 | 1796 | 21.26 | 261.6 | 429.6 | 0.22 | 1.726 | 214.1 | 1240.2 | 3.06 | 58.7 | 9149 | 115311 | 79.151 | 104.175 | 0 | 1.6617 | 242.35 | 0 | ALARM | ALARM
2026-10-09 07:00 | Phase II | 79.28 | 1847 | 21.62 | 261 | 414.7 | 1.36 | 1.871 | 228.4 | 1234.2 | 2.9 | 54 | 9239 | 115104 | 79.176 | 106.065 | 0 | 1.7035 | 246.7375 | 0 | ALARM | ALARM

## Baseline_PhaseI
Timestamp | P80_Micron | Blaine_cm2g | SpecificPower_kWht | ReturnLoad_th | FeedRate_th | FeedHardness_Index | FeO_Percent | CCS_kg | BurnerZoneTemp_C | O2_Percent | CO_ppm | FuelFlow_Nm3h | AirFlow_Nm3h | EWMA_P80_lam0.2 | CUSUM_P80_plus | CUSUM_P80_minus | EWMA_FeO_lam0.2 | CUSUM_FeO_plus | CUSUM_FeO_minus | Alarm_P80 | Alarm_FeO
2026-10-01 | 75.99 | 1942 | 17.86 | 331.4 | 421 | 1.4 | 1.445 | 245.1 | 1241.6 | 2.47 | 46.4 | 9146 | 117707 | 75.198 | 0.245 | 0 | 1.489 | 0 | 0.4375
2026-10-01 01:00 | 75.06 | 1877 | 18.26 | 306.2 | 416.6 | 0.92 | 1.588 | 231.2 | 1254.3 | 2.71 | 34.6 | 9188 | 114714 | 75.17 | 0.025 | 0 | 1.5088 | 0.85 | 0
2026-10-01 02:00 | 75.7 | 1904 | 18.5 | 333 | 421 | 0.06 | 1.682 | 256.2 | 1259.5 | 2.4 | 30.7 | 9137 | 116080 | 75.276 | 0.125 | 0 | 1.5434 | 2.875 | 0
2026-10-01 03:00 | 76.49 | 1879 | 18.52 | 340.3 | 424.3 | -0.65 | 1.642 | 243.6 | 1255.8 | 2.38 | 25.9 | 9175 | 113060 | 75.519 | 0.62 | 0 | 1.5632 | 4.4 | 0
2026-10-01 04:00 | 75.47 | 1880 | 18.32 | 326.2 | 420.4 | 0.7 | 1.469 | 238.1 | 1258 | 2.43 | 24.2 | 9049 | 113565 | 75.509 | 0.605 | 0 | 1.5443 | 3.7625 | 0.1375
2026-10-01 05:00 | 75.88 | 1886 | 18.75 | 348.2 | 420.3 | 0.39 | 1.364 | 243.8 | 1243.9 | 2.36 | 25.5 | 9217 | 115709 | 75.583 | 0.795 | 0 | 1.5083 | 1.8125 | 1.5875
2026-10-01 06:00 | 77.58 | 1910 | 18.07 | 308.4 | 414.4 | 0.9 | 1.457 | 248.2 | 1238.6 | 2.52 | 36.6 | 9200 | 117226 | 75.983 | 1.835 | 0 | 1.498 | 1.025 | 1.875
2026-10-01 07:00 | 76.46 | 1878 | 18.44 | 301.3 | 414.7 | 0.64 | 1.584 | 244 | 1262 | 2.74 | 38.1 | 9135 | 115533 | 76.078 | 2.315 | 0 | 1.5152 | 1.825 | 0.575
2026-10-01 08:00 | 75.79 | 1957 | 18.55 | 293.3 | 408.8 | 1.05 | 1.636 | 227.9 | 1247.4 | 2.55 | 25.5 | 9253 | 114530 | 76.021 | 2.46 | 0 | 1.5394 | 3.275 | 0
2026-10-01 09:00 | 76.33 | 1860 | 18.71 | 342.4 | 434 | -0.54 | 1.866 | 259 | 1248 | 2.46 | 40.4 | 9275 | 114999 | 76.082 | 2.875 | 0 | 1.6047 | 7.6 | 0 |  | ALARM
2026-10-01 10:00 | 74.74 | 1892 | 18.78 | 329.8 | 410 | 1.32 | 1.625 | 262.7 | 1260.6 | 2.46 | 32.1 | 9071 | 113124 | 75.814 | 2.495 | 0 | 1.6088 | 8.9125 | 0 |  | ALARM
2026-10-01 11:00 | 74.85 | 1880 | 18.05 | 319.2 | 414.5 | 0.2 | 1.53 | 256.5 | 1254.4 | 2.27 | 35.9 | 9139 | 115907 | 75.621 | 2.17 | 0 | 1.593 | 9.0375 | 0 |  | ALARM
2026-10-01 12:00 | 75.9 | 1965 | 17.89 | 324.2 | 414.3 | 2.08 | 1.463 | 238.6 | 1253.6 | 2.63 | 44.7 | 9138 | 116323 | 75.677 | 2.37 | 0 | 1.567 | 8.325 | 0.2125 |  | ALARM
2026-10-01 13:00 | 73.21 | 1909 | 19.01 | 303.1 | 427.2 | -0.69 | 1.672 | 248 | 1267.3 | 2.49 | 40.4 | 9125 | 114322 | 75.184 | 1.225 | 0.645 | 1.588 | 10.225 | 0 |  | ALARM
2026-10-01 14:00 | 72.01 | 1946 | 18.63 | 356.7 | 417.6 | 1.74 | 1.449 | 249.9 | 1244.9 | 2.47 | 33.4 | 9266 | 114295 | 74.549 | 0 | 1.89 | 1.5602 | 9.3375 | 0.3875 |  | ALARM
2026-10-01 15:00 | 73.36 | 1833 | 18.2 | 321.9 | 430 | 0.2 | 1.541 | 256 | 1257.4 | 2.98 | 29.7 | 9184 | 115399 | 74.311 | 0 | 2.46 | 1.5564 | 9.6 | 0 |  | ALARM
2026-10-01 16:00 | 73.32 | 1912 | 19.12 | 321.6 | 414.6 | -0.65 | 1.544 | 256.7 | 1250.5 | 2.54 | 22.1 | 9179 | 114345 | 74.113 | 0 | 3.05 | 1.5539 | 9.9 | 0 |  | ALARM
2026-10-01 17:00 | 74.63 | 1940 | 18.55 | 330.9 | 422.2 | -0.48 | 1.526 | 242.7 | 1252.1 | 2.39 | 30.7 | 9040 | 114901 | 74.216 | 0 | 2.985 | 1.5483 | 9.975 | 0 |  | ALARM
2026-10-01 18:00 | 74.15 | 1904 | 18.97 | 327.2 | 413.3 | -0.32 | 1.498 | 250.8 | 1262.2 | 2.44 | 33.7 | 9251 | 118150 | 74.203 | 0 | 3.16 | 1.5382 | 9.7 | 0 |  | ALARM
2026-10-01 19:00 | 73.46 | 1948 | 18.53 | 323.4 | 437.2 | 0.42 | 1.68 | 254.6 | 1254.1 | 2.67 | 29.1 | 9101 | 114629 | 74.054 | 0 | 3.68 | 1.5666 | 11.7 | 0 |  | ALARM
2026-10-01 20:00 | 74.81 | 1877 | 19.32 | 308.1 | 410.5 | 0.52 | 1.634 | 264.6 | 1254.3 | 2.52 | 34.2 | 9205 | 114462 | 74.206 | 0 | 3.525 | 1.5801 | 13.125 | 0 |  | ALARM
2026-10-01 21:00 | 75.21 | 1963 | 19.2 | 327.1 | 422.5 | -0.57 | 1.425 | 257 | 1258.6 | 2.28 | 35.5 | 9222 | 114029 | 74.406 | 0 | 3.17 | 1.5491 | 11.9375 | 0.6875 |  | ALARM
2026-10-01 22:00 | 75.76 | 2003 | 18.4 | 348.2 | 425.1 | -0.02 | 1.559 | 257.9 | 1247.1 | 2.64 | 33.7 | 9309 | 116116 | 74.677 | 0.13 | 2.54 | 1.5511 | 12.425 | 0 |  | ALARM
2026-10-01 23:00 | 74.02 | 1884 | 18.89 | 340.2 | 423.3 | 2.14 | 1.392 | 250.8 | 1243.3 | 2.4 | 31.1 | 9095 | 114728 | 74.546 | 0 | 2.78 | 1.5192 | 10.825 | 1.1 |  | ALARM
2026-10-02 | 73.95 | 1880 | 18.76 | 343.9 | 418.5 | 1.73 | 1.585 | 264.1 | 1241.6 | 2.78 | 36 | 8958 | 114026 | 74.427 | 0 | 3.055 | 1.5324 | 11.6375 | 0 |  | ALARM
2026-10-02 01:00 | 73.76 | 1965 | 19.05 | 312.3 | 419 | 0.44 | 1.628 | 254.1 | 1234.3 | 2.66 | 37.7 | 9215 | 116982 | 74.293 | 0 | 3.425 | 1.5515 | 12.9875 | 0 |  | ALARM
2026-10-02 02:00 | 73.54 | 1971 | 18.11 | 305.2 | 420.4 | 0.04 | 1.548 | 241.4 | 1266.4 | 2.43 | 28.5 | 9344 | 117129 | 74.143 | 0 | 3.905 | 1.5508 | 13.3375 | 0 |  | ALARM
2026-10-02 03:00 | 74.82 | 1876 | 18.77 | 318.1 | 418.8 | 0.12 | 1.5 | 264 | 1241.2 | 2.69 | 43.5 | 9299 | 114099 | 74.278 | 0 | 3.745 | 1.5406 | 13.0875 | 0 |  | ALARM
2026-10-02 04:00 | 74.33 | 1881 | 18.92 | 320.8 | 427.7 | 0.61 | 1.414 | 257 | 1248.2 | 2.51 | 34.4 | 9217 | 112200 | 74.288 | 0 | 3.83 | 1.5153 | 11.7625 | 0.825 |  | ALARM
2026-10-02 05:00 | 74.93 | 1887 | 17.8 | 336.4 | 437.7 | -1.02 | 1.487 | 245.6 | 1247.8 | 2.63 | 35.1 | 9161 | 116511 | 74.417 | 0 | 3.615 | 1.5097 | 11.35 | 0.7375 |  | ALARM
2026-10-02 06:00 | 74.25 | 1839 | 18.03 | 294.6 | 415.5 | -0.26 | 1.358 | 245.2 | 1252.5 | 2.57 | 39.2 | 9265 | 113973 | 74.383 | 0 | 3.74 | 1.4793 | 9.325 | 2.2625 |  | ALARM
2026-10-02 07:00 | 76.54 | 1859 | 17.68 | 342.9 | 409 | -1.67 | 1.36 | 253 | 1256.5 | 2.37 | 36.4 | 9122 | 116186 | 74.815 | 0.52 | 2.72 | 1.4555 | 7.325 | 3.7625 |  | ALARM
2026-10-02 08:00 | 75.32 | 1855 | 18.39 | 317.6 | 419.3 | 0.4 | 1.668 | 254.6 | 1256.9 | 2.4 | 40.7 | 9238 | 112045 | 74.916 | 0.43 | 2.31 | 1.498 | 9.175 | 1.4125 |  | ALARM
2026-10-02 09:00 | 74.21 | 1865 | 18.79 | 313.6 | 440.6 | 0.65 | 1.36 | 252 | 1245.3 | 2.65 | 36.7 | 9240 | 116339 | 74.775 | 0 | 2.455 | 1.4704 | 7.175 | 2.9125 |  | ALARM
2026-10-02 10:00 | 75.22 | 1898 | 19.1 | 304.8 | 413.6 | -0.48 | 1.654 | 253.1 | 1248.7 | 2.45 | 31.3 | 9285 | 113183 | 74.864 | 0 | 2.095 | 1.5071 | 8.85 | 0.7375 |  | ALARM
2026-10-02 11:00 | 74.14 | 1911 | 18.53 | 295.2 | 433.1 | 1.57 | 1.529 | 267 | 1252.3 | 2.44 | 37.2 | 9421 | 116096 | 74.719 | 0 | 2.275 | 1.5115 | 8.9625 | 0.125 |  | ALARM
2026-10-02 12:00 | 74.53 | 1970 | 19.15 | 332.3 | 433.4 | -1.23 | 1.363 | 260.7 | 1248 | 2.36 | 28.1 | 9231 | 115021 | 74.681 | 0 | 2.26 | 1.4818 | 7 | 1.5875 |  | ALARM
2026-10-02 13:00 | 72.91 | 1855 | 17.95 | 321.1 | 415.6 | -1.46 | 1.58 | 251.9 | 1262.9 | 2.56 | 35.7 | 9159 | 113569 | 74.327 | 0 | 3.055 | 1.5014 | 7.75 | 0.3375 |  | ALARM
2026-10-02 14:00 | 73.07 | 1944 | 17.82 | 300.7 | 424.6 | 0.22 | 1.516 | 259.4 | 1253.9 | 2.81 | 34.8 | 9198 | 114389 | 74.076 | 0 | 3.77 | 1.5043 | 7.7 | 0 |  | ALARM
2026-10-02 15:00 | 73.9 | 1890 | 18.48 | 300.6 | 433 | 1.05 | 1.522 | 239.7 | 1255.9 | 2.34 | 33.8 | 9058 | 116029 | 74.04 | 0 | 4.07 | 1.5079 | 7.725 | 0 |  | ALARM
2026-10-02 16:00 | 74.25 | 1898 | 18.65 | 315 | 417 | 1.68 | 1.423 | 254 | 1255.3 | 2.5 | 34.2 | 9144 | 115159 | 74.082 | 0 | 4.195 | 1.4909 | 6.5125 | 0.7125 |  | ALARM
2026-10-02 17:00 | 75.62 | 1930 | 18.49 | 345 | 418.4 | -0.46 | 1.513 | 268.1 | 1259.4 | 2.71 | 23.7 | 9167 | 115877 | 74.39 | 0.06 | 3.635 | 1.4953 | 6.425 | 0.3 |  | ALARM
2026-10-02 18:00 | 75.93 | 1849 | 17.67 | 316.1 | 415.3 | 1.08 | 1.521 | 247.8 | 1251.4 | 2.49 | 31.7 | 9158 | 117965 | 74.698 | 0.275 | 2.92 | 1.5005 | 6.4375 | 0 |  | ALARM
2026-10-02 19:00 | 74.59 | 1917 | 18.46 | 297.5 | 411.9 | -0.04 | 1.698 | 241.5 | 1239.6 | 2.57 | 35.6 | 9212 | 112654 | 74.676 | 0 | 2.875 | 1.54 | 8.6625 | 0 |  | ALARM
2026-10-02 20:00 | 73.79 | 1907 | 17.98 | 316.3 | 414.8 | -0.17 | 1.443 | 243.5 | 1253.2 | 2.34 | 36 | 9134 | 117426 | 74.499 | 0 | 3.23 | 1.5206 | 7.7 | 0.4625 |  | ALARM
2026-10-02 21:00 | 73.44 | 1922 | 18.77 | 315.9 | 410.2 | 0.88 | 1.532 | 239.1 | 1244.8 | 2.56 | 28.8 | 9290 | 115157 | 74.287 | 0 | 3.76 | 1.5229 | 7.85 | 0 |  | ALARM
2026-10-02 22:00 | 73.86 | 1913 | 18.65 | 279.5 | 420.3 | 0.65 | 1.515 | 242.2 | 1245.8 | 2.47 | 42.6 | 9200 | 113652 | 74.202 | 0 | 4.08 | 1.5213 | 7.7875 | 0 |  | ALARM
2026-10-02 23:00 | 75.47 | 2010 | 18.12 | 319.2 | 413.8 | -1.58 | 1.542 | 246.3 | 1254.7 | 2.65 | 29.8 | 9199 | 113005 | 74.455 | 0 | 3.595 | 1.5254 | 8.0625 | 0 |  | ALARM
2026-10-03 | 75.45 | 1871 | 18.29 | 316.5 | 421.9 | 1.48 | 1.656 | 235.9 | 1259.9 | 2.68 | 40.8 | 9174 | 114716 | 74.654 | 0 | 3.12 | 1.5515 | 9.7625 | 0 |  | ALARM
2026-10-03 01:00 | 73.27 | 1876 | 18.08 | 330.4 | 407.6 | 1.38 | 1.429 | 250.2 | 1250.2 | 2.89 | 37.6 | 9212 | 116382 | 74.377 | 0 | 3.735 | 1.527 | 8.625 | 0.6375 |  | ALARM
2026-10-03 02:00 | 73.99 | 1872 | 18.47 | 347.7 | 422.6 | -0.63 | 1.431 | 259 | 1252.5 | 2.59 | 31.1 | 9266 | 114809 | 74.3 | 0 | 3.99 | 1.5078 | 7.5125 | 1.25 |  | ALARM
2026-10-03 03:00 | 73.64 | 1875 | 18.88 | 336.9 | 426.7 | 0.4 | 1.521 | 240.9 | 1263.6 | 2.55 | 45.7 | 9131 | 117267 | 74.168 | 0 | 4.42 | 1.5105 | 7.525 | 0.7375 |  | ALARM
2026-10-03 04:00 | 73.23 | 1871 | 18.11 | 316 | 404.1 | 0.49 | 1.627 | 265.2 | 1251.9 | 2.53 | 27.8 | 9147 | 112823 | 73.98 | 0 | 5.055 | 1.5338 | 8.8625 | 0 | ALARM | ALARM
2026-10-03 05:00 | 74.54 | 1954 | 18.7 | 303.4 | 423 | 0.26 | 1.63 | 255.1 | 1270.8 | 2.45 | 40.5 | 9176 | 114982 | 74.092 | 0 | 5.035 | 1.553 | 10.2375 | 0 | ALARM | ALARM
2026-10-03 06:00 | 75.32 | 1964 | 18.29 | 358.6 | 429.8 | -0.55 | 1.478 | 260.3 | 1254.5 | 2.55 | 41 | 9092 | 113121 | 74.338 | 0 | 4.625 | 1.538 | 9.7125 | 0.025 |  | ALARM
2026-10-03 07:00 | 76.35 | 1874 | 18.18 | 320.9 | 410.3 | -0.67 | 1.463 | 243.4 | 1235.9 | 2.46 | 31 | 9134 | 115545 | 74.74 | 0.425 | 3.7 | 1.523 | 9 | 0.2375 |  | ALARM
2026-10-03 08:00 | 75.73 | 1863 | 18.46 | 320.2 | 433.4 | -0.03 | 1.626 | 258.5 | 1256 | 2.53 | 43.4 | 9162 | 116330 | 74.938 | 0.54 | 3.085 | 1.5436 | 10.325 | 0 |  | ALARM
2026-10-03 09:00 | 74.83 | 1921 | 18.09 | 319.6 | 423.4 | 1.17 | 1.58 | 239.1 | 1253 | 2.7 | 33.5 | 9270 | 114369 | 74.917 | 0.205 | 2.92 | 1.5509 | 11.075 | 0 |  | ALARM
2026-10-03 10:00 | 75.33 | 1875 | 18.28 | 323 | 414.4 | 0.54 | 1.555 | 258.9 | 1260.3 | 2.35 | 36.7 | 9221 | 111094 | 74.999 | 0.12 | 2.505 | 1.5517 | 11.5125 | 0 |  | ALARM
2026-10-03 11:00 | 76.31 | 1928 | 18.02 | 317.8 | 419.6 | -0.37 | 1.77 | 251.7 | 1255.4 | 2.67 | 36.6 | 9215 | 115298 | 75.261 | 0.525 | 1.6 | 1.5954 | 14.6375 | 0 |  | ALARM
2026-10-03 12:00 | 75.52 | 1909 | 19.29 | 311.4 | 424.5 | 0.77 | 1.471 | 255.5 | 1248.9 | 2.7 | 34.2 | 9268 | 115655 | 75.313 | 0.535 | 1.09 | 1.5705 | 14.025 | 0.1125 |  | ALARM
2026-10-03 13:00 | 75.16 | 1832 | 18.51 | 311.8 | 420.6 | -2.85 | 1.354 | 238.2 | 1240.2 | 2.48 | 39.9 | 9189 | 115606 | 75.283 | 0.365 | 0.76 | 1.5272 | 11.95 | 1.6875 |  | ALARM
2026-10-03 14:00 | 74.46 | 1970 | 18.22 | 319.5 | 424.3 | 1.15 | 1.301 | 241 | 1248.3 | 2.18 | 39.8 | 9231 | 116854 | 75.118 | 0 | 0.78 | 1.482 | 9.2125 | 3.925 |  | ALARM
2026-10-03 15:00 | 73.87 | 1981 | 18.59 | 311.8 | 412.6 | -1.74 | 1.449 | 256 | 1243.2 | 2.41 | 24.5 | 9192 | 113393 | 74.868 | 0 | 1.095 | 1.4754 | 8.325 | 4.3125 |  | ALARM
2026-10-03 16:00 | 74.49 | 1872 | 18.46 | 309.3 | 421.4 | -0.36 | 1.583 | 240.5 | 1245.4 | 2.69 | 42.8 | 9221 | 116020 | 74.793 | 0 | 1.1 | 1.4969 | 9.1125 | 3.025 |  | ALARM
2026-10-03 17:00 | 76.37 | 1883 | 18.41 | 321.6 | 408.7 | -1.12 | 1.454 | 254.6 | 1254.7 | 2.5 | 25 | 9153 | 116789 | 75.108 | 0.435 | 0.165 | 1.4883 | 8.2875 | 3.35 |  | ALARM
2026-10-03 18:00 | 76.14 | 1913 | 18.75 | 316.2 | 419.1 | -1.29 | 1.62 | 236.3 | 1263.4 | 2.35 | 41.2 | 9005 | 112332 | 75.315 | 0.755 | 0 | 1.5147 | 9.5375 | 1.6 |  | ALARM
2026-10-03 19:00 | 76.15 | 1915 | 18.8 | 342.6 | 412.8 | 1.16 | 1.288 | 258.5 | 1253.2 | 2.42 | 41.8 | 9189 | 115479 | 75.482 | 1.08 | 0 | 1.4693 | 6.6375 | 4 |  | ALARM
2026-10-03 20:00 | 75.97 | 1930 | 18.29 | 280.2 | 414.1 | -0.47 | 1.448 | 237.7 | 1240.4 | 2.63 | 28.5 | 9314 | 114244 | 75.579 | 1.315 | 0 | 1.4651 | 5.7375 | 4.4 |  | ALARM
2026-10-03 21:00 | 75.3 | 1990 | 18.27 | 336.4 | 429.9 | 0.35 | 1.442 | 255.5 | 1253.6 | 2.58 | 32.5 | 9274 | 114878 | 75.523 | 1.215 | 0 | 1.4604 | 4.7625 | 4.875
2026-10-03 22:00 | 75.38 | 1892 | 18.39 | 338.7 | 428.7 | -0.05 | 1.569 | 256.3 | 1259.6 | 2.46 | 28.4 | 9277 | 115522 | 75.495 | 1.155 | 0 | 1.4822 | 5.375 | 3.7625 |  | ALARM
2026-10-03 23:00 | 77.13 | 1864 | 17.58 | 288.9 | 424.9 | 0.48 | 1.432 | 243 | 1245.1 | 2.44 | 33.7 | 9299 | 114269 | 75.822 | 1.97 | 0 | 1.4721 | 4.275 | 4.3625
2026-10-04 | 77.32 | 1838 | 17.89 | 314.9 | 411.3 | 0.08 | 1.727 | 255.8 | 1248.9 | 2.44 | 33.2 | 9207 | 113986 | 76.121 | 2.88 | 0 | 1.5231 | 6.8625 | 1.275 |  | ALARM
2026-10-04 01:00 | 77.29 | 1867 | 19.05 | 314.4 | 417.5 | -1.28 | 1.532 | 252.6 | 1250.1 | 2.36 | 39.7 | 9216 | 115051 | 76.355 | 3.775 | 0 | 1.5249 | 7.0125 | 0.625 |  | ALARM
2026-10-04 02:00 | 73.21 | 1899 | 19.16 | 298.9 | 429.7 | 1 | 1.326 | 244.6 | 1243.7 | 2.74 | 42.9 | 9151 | 113369 | 75.726 | 2.63 | 0.645 | 1.4851 | 4.5875 | 2.55
2026-10-04 03:00 | 74.91 | 1981 | 18.4 | 308.3 | 421.1 | -0.49 | 1.573 | 239.9 | 1255.2 | 2.45 | 43.4 | 9175 | 113371 | 75.563 | 2.335 | 0.44 | 1.5027 | 5.25 | 1.3875 |  | ALARM
2026-10-04 04:00 | 75.39 | 1877 | 18.73 | 303.3 | 438.6 | -1.56 | 1.612 | 230.4 | 1249 | 2.68 | 31.6 | 9249 | 116019 | 75.528 | 2.28 | 0 | 1.5245 | 6.4 | 0 |  | ALARM
2026-10-04 05:00 | 74.83 | 1910 | 18.62 | 346.3 | 423.1 | -0.43 | 1.403 | 253.5 | 1253.4 | 2.73 | 33.7 | 9296 | 113277 | 75.389 | 1.945 | 0 | 1.5002 | 4.9375 | 0.9625
2026-10-04 06:00 | 75.72 | 1899 | 19.73 | 334 | 421.5 | 1.5 | 1.495 | 234.4 | 1242.9 | 2.65 | 24.9 | 9189 | 115999 | 75.455 | 2.055 | 0 | 1.4992 | 4.625 | 0.775
2026-10-04 07:00 | 72.94 | 1953 | 18.95 | 339.1 | 417.5 | 0.85 | 1.47 | 251 | 1246.5 | 2.44 | 30.2 | 9164 | 115694 | 74.952 | 0.775 | 0.78 | 1.4934 | 4 | 0.9
2026-10-04 08:00 | 74.01 | 2014 | 18.45 | 330.8 | 421.1 | -0.35 | 1.446 | 247.4 | 1255.8 | 2.56 | 40.8 | 9200 | 112411 | 74.764 | 0.03 | 1.025 | 1.4839 | 3.075 | 1.325
2026-10-04 09:00 | 74.48 | 1876 | 18.12 | 303.1 | 418.8 | -0.35 | 1.605 | 256.8 | 1247 | 2.5 | 44.7 | 9248 | 113984 | 74.707 | 0 | 1.035 | 1.5081 | 4.1375 | 0
2026-10-04 10:00 | 76.9 | 1878 | 17.86 | 312.1 | 425.7 | -0.32 | 1.617 | 247 | 1263.8 | 2.36 | 27.6 | 9084 | 116791 | 75.145 | 0.7 | 0 | 1.5299 | 5.35 | 0 |  | ALARM
2026-10-04 11:00 | 76.58 | 1947 | 18.58 | 327.3 | 427.7 | 2.08 | 1.435 | 246.7 | 1246.8 | 2.55 | 31.4 | 9016 | 113528 | 75.432 | 1.24 | 0 | 1.5109 | 4.2875 | 0.5625
2026-10-04 12:00 | 74.76 | 1931 | 18.2 | 301.7 | 413.7 | 0.38 | 1.6 | 257.3 | 1251.8 | 2.32 | 34.8 | 9156 | 114303 | 75.298 | 0.87 | 0 | 1.5287 | 5.2875 | 0 |  | ALARM
2026-10-04 13:00 | 74.14 | 1983 | 17.93 | 330.7 | 409.4 | 0.43 | 1.309 | 253.4 | 1257.5 | 2.68 | 36.7 | 9102 | 115693 | 75.066 | 0.19 | 0.18 | 1.4848 | 2.65 | 2.1375
2026-10-04 14:00 | 75.78 | 1926 | 18.24 | 316.4 | 405.3 | 1.03 | 1.546 | 253.2 | 1238.7 | 2.43 | 30.1 | 9159 | 116175 | 75.209 | 0.33 | 0 | 1.497 | 2.975 | 1.3125
2026-10-04 15:00 | 75.53 | 1884 | 18.07 | 314.4 | 424.1 | 0.24 | 1.517 | 254.7 | 1235.9 | 2.53 | 37.5 | 9188 | 114623 | 75.273 | 0.345 | 0 | 1.501 | 2.9375 | 0.85
2026-10-04 16:00 | 74.79 | 1927 | 19.17 | 330.7 | 411.2 | -0.26 | 1.661 | 234.6 | 1237.8 | 2.54 | 32.2 | 9164 | 114104 | 75.177 | 0 | 0 | 1.533 | 4.7 | 0
2026-10-04 17:00 | 75.36 | 1950 | 18.85 | 326.7 | 402.8 | -0.2 | 1.418 | 257.6 | 1260.1 | 2.46 | 34.9 | 9316 | 117134 | 75.213 | 0 | 0 | 1.51 | 3.425 | 0.775
2026-10-04 18:00 | 74.33 | 1937 | 18.5 | 314.6 | 423.1 | -0.07 | 1.501 | 256.1 | 1245.6 | 2.59 | 38.3 | 9226 | 117608 | 75.037 | 0 | 0.085 | 1.5082 | 3.1875 | 0.5125
2026-10-04 19:00 | 75.49 | 1923 | 19.09 | 337.4 | 439.9 | -0.04 | 1.535 | 239.8 | 1270.5 | 2.43 | 35 | 9224 | 116468 | 75.127 | 0 | 0 | 1.5136 | 3.375 | 0
2026-10-04 20:00 | 74.3 | 1948 | 18.53 | 303.8 | 420 | 0.73 | 1.339 | 247.6 | 1245.5 | 2.63 | 32.4 | 9250 | 115128 | 74.962 | 0 | 0.1 | 1.4787 | 1.1125 | 1.7625
2026-10-04 21:00 | 74.07 | 1953 | 18.16 | 329.2 | 426.7 | 0.05 | 1.427 | 249.6 | 1251.5 | 2.3 | 34.3 | 9109 | 113788 | 74.783 | 0 | 0.315 | 1.4683 | 0 | 2.425
2026-10-04 22:00 | 74.86 | 1962 | 19.11 | 328.9 | 420.7 | 0.73 | 1.407 | 248.7 | 1262.3 | 2.52 | 34.5 | 9283 | 113754 | 74.799 | 0 | 0.135 | 1.4561 | 0 | 3.3375
2026-10-04 23:00 | 72.98 | 1929 | 18.72 | 315.4 | 419.2 | -0.08 | 1.546 | 253.3 | 1266 | 2.79 | 32.8 | 9194 | 115784 | 74.435 | 0 | 0.895 | 1.474 | 0.325 | 2.5125
2026-10-05 | 74.56 | 1892 | 18.09 | 324.9 | 427.4 | 0.08 | 1.528 | 264.3 | 1266.5 | 2.35 | 33.4 | 9254 | 115628 | 74.46 | 0 | 0.865 | 1.4848 | 0.425 | 1.9125
2026-10-05 01:00 | 74.85 | 1907 | 18.42 | 301.2 | 417.7 | -2 | 1.729 | 260.8 | 1259.7 | 2.4 | 44.6 | 9114 | 117102 | 74.538 | 0 | 0.69 | 1.5337 | 3.0375 | 0
2026-10-05 02:00 | 74.78 | 1954 | 18.15 | 333.9 | 422.1 | 0.92 | 1.52 | 236.9 | 1258.2 | 2.58 | 38.4 | 9076 | 115976 | 74.586 | 0 | 0.55 | 1.5309 | 3.0375 | 0
2026-10-05 03:00 | 75.07 | 1863 | 17.95 | 317.2 | 422.6 | 0.35 | 1.565 | 256.2 | 1254.7 | 2.53 | 33.2 | 9265 | 112745 | 74.683 | 0 | 0.265 | 1.5377 | 3.6 | 0
2026-10-05 04:00 | 73.93 | 1917 | 18.87 | 312.2 | 414.7 | 1 | 1.857 | 245.3 | 1246.2 | 2.95 | 65.6 | 9230 | 116578 | 74.533 | 0 | 0.55 | 1.6016 | 7.8125 | 0 |  | ALARM
2026-10-05 05:00 | 74.34 | 1881 | 19.29 | 335.1 | 427.9 | -2.9 | 1.916 | 235.9 | 1235.6 | 2.97 | 57.3 | 9128 | 113503 | 74.494 | 0 | 0.63 | 1.6645 | 12.7625 | 0 |  | ALARM
2026-10-05 06:00 | 74.86 | 1900 | 18 | 308.2 | 418.6 | 2.09 | 2.025 | 242.9 | 1233.5 | 3 | 69.4 | 9130 | 114424 | 74.567 | 0 | 0.45 | 1.7366 | 19.075 | 0 |  | ALARM
2026-10-05 07:00 | 74.1 | 1955 | 18.82 | 297.1 | 414 | -0.14 | 1.945 | 252.1 | 1240 | 3.07 | 63 | 9290 | 115375 | 74.474 | 0 | 0.65 | 1.7783 | 24.3875 | 0 |  | ALARM
2026-10-05 08:00 | 74.15 | 1905 | 18.36 | 294.3 | 424.3 | 1.11 | 1.88 | 242.2 | 1238.6 | 2.96 | 59.1 | 9105 | 117994 | 74.409 | 0 | 0.825 | 1.7986 | 28.8875 | 0 |  | ALARM
2026-10-05 09:00 | 74.47 | 1898 | 18.46 | 326.1 | 412.8 | -1.04 | 1.857 | 234.5 | 1236.4 | 2.86 | 63.6 | 9331 | 119665 | 74.421 | 0 | 0.84 | 1.8103 | 33.1 | 0 |  | ALARM
2026-10-05 10:00 | 76.13 | 1834 | 18.44 | 297.2 | 420.2 | 0.61 | 1.864 | 242.5 | 1245.6 | 3 | 47.4 | 9128 | 115910 | 74.763 | 0.315 | 0.025 | 1.821 | 37.4 | 0 |  | ALARM
2026-10-05 11:00 | 77.41 | 1928 | 18.36 | 342.1 | 419.9 | -1.05 | 1.609 | 233.4 | 1247.6 | 3.18 | 51 | 9251 | 114725 | 75.292 | 1.27 | 0 | 1.7786 | 38.5125 | 0 |  | ALARM
2026-10-05 12:00 | 77.36 | 1923 | 18.76 | 284 | 428.7 | -0.62 | 1.678 | 232.2 | 1240.7 | 2.88 | 50.4 | 9174 | 115802 | 75.706 | 2.2 | 0 | 1.7585 | 40.4875 | 0 |  | ALARM
2026-10-05 13:00 | 75.76 | 1990 | 18.44 | 340 | 423.8 | 1.91 | 1.684 | 228.5 | 1251.8 | 2.75 | 61.1 | 9248 | 116331 | 75.717 | 2.33 | 0 | 1.7436 | 42.5375 | 0 |  | ALARM
2026-10-05 14:00 | 73.26 | 1878 | 18.91 | 317.2 | 419.8 | -0.19 | 1.669 | 247.6 | 1230.9 | 3.07 | 73.9 | 9156 | 114519 | 75.225 | 1.21 | 0.62 | 1.7287 | 44.4 | 0 |  | ALARM
2026-10-05 15:00 | 74.51 | 1901 | 18.81 | 311.9 | 426.5 | 0.22 | 1.752 | 223.8 | 1238.5 | 2.88 | 77.9 | 9187 | 117693 | 75.082 | 0.715 | 0.615 | 1.7333 | 47.3 | 0 |  | ALARM
2026-10-05 16:00 | 75.33 | 1902 | 18.76 | 304.6 | 431.1 | 0.87 | 1.822 | 247.3 | 1234.3 | 2.57 | 65.1 | 9203 | 115345 | 75.132 | 0.63 | 0.2 | 1.7511 | 51.075 | 0 |  | ALARM
2026-10-05 17:00 | 77.97 | 1961 | 18.53 | 318.2 | 424.5 | 0.5 | 1.842 | 237 | 1225.1 | 3.03 | 64 | 9120 | 115747 | 75.699 | 1.865 | 0 | 1.7693 | 55.1 | 0 |  | ALARM
2026-10-05 18:00 | 76.65 | 1885 | 18.69 | 311 | 420.1 | 0.15 | 1.812 | 218 | 1239.3 | 2.82 | 45.6 | 9259 | 115999 | 75.89 | 2.44 | 0 | 1.7778 | 58.75 | 0 |  | ALARM
2026-10-05 19:00 | 76.46 | 1901 | 19.25 | 327.5 | 409.5 | 0.36 | 1.82 | 235.7 | 1239 | 2.89 | 55.7 | 9159 | 115632 | 76.004 | 2.92 | 0 | 1.7862 | 62.5 | 0 |  | ALARM
2026-10-05 20:00 | 76.3 | 1915 | 19.18 | 312.1 | 411.5 | 2.4 | 1.663 | 211 | 1252.1 | 2.95 | 53.7 | 9182 | 116258 | 76.063 | 3.32 | 0 | 1.7616 | 64.2875 | 0 |  | ALARM
2026-10-05 21:00 | 75.09 | 1895 | 18.62 | 312.1 | 417.6 | -0.06 | 1.66 | 238.3 | 1245 | 2.93 | 55 | 9120 | 114074 | 75.868 | 3.115 | 0 | 1.7413 | 66.0375 | 0 |  | ALARM
2026-10-05 22:00 | 75.38 | 1866 | 19.08 | 303.7 | 415.1 | 0.2 | 1.669 | 240.9 | 1231.8 | 3.01 | 58.7 | 8995 | 114163 | 75.771 | 3.055 | 0 | 1.7268 | 67.9 | 0 |  | ALARM
2026-10-05 23:00 | 76.2 | 1894 | 19.37 | 307.7 | 418.5 | 1.05 | 1.54 | 226.1 | 1254.8 | 2.83 | 56.2 | 9185 | 113350 | 75.857 | 3.405 | 0 | 1.6895 | 68.15 | 0 |  | ALARM
2026-10-06 | 76.4 | 1932 | 18.43 | 312.6 | 420.5 | 1.11 | 1.701 | 233.2 | 1249.8 | 2.98 | 44.2 | 9393 | 115659 | 75.965 | 3.855 | 0 | 1.6918 | 70.4125 | 0 |  | ALARM
2026-10-06 01:00 | 75.52 | 1837 | 19.35 | 281.7 | 424.2 | 1.19 | 1.738 | 251.5 | 1244.7 | 2.86 | 66 | 9263 | 116168 | 75.876 | 3.865 | 0 | 1.701 | 73.1375 | 0 |  | ALARM
2026-10-06 02:00 | 78.54 | 1888 | 18.89 | 286.6 | 419.4 | 0.64 | 1.756 | 226.9 | 1238.2 | 3.01 | 51.4 | 9198 | 115687 | 76.409 | 5.385 | 0 | 1.712 | 76.0875 | 0 | ALARM | ALARM
2026-10-06 03:00 | 76.39 | 1850 | 19.42 | 317.3 | 423.9 | -1.14 | 1.918 | 221.4 | 1232.3 | 2.99 | 61.9 | 9179 | 117512 | 76.405 | 5.83 | 0 | 1.7532 | 81.0625 | 0 | ALARM | ALARM
2026-10-06 04:00 | 76.68 | 1935 | 18.91 | 308.2 | 420.5 | 1.63 | 1.538 | 246.8 | 1237 | 2.76 | 76.6 | 9202 | 114992 | 76.46 | 6.42 | 0 | 1.7102 | 81.2875 | 0 | ALARM | ALARM
2026-10-06 05:00 | 78.93 | 1811 | 18.53 | 302.2 | 404.2 | -1.15 | 1.751 | 251.6 | 1248.7 | 3.06 | 52.6 | 9244 | 116003 | 76.954 | 8.135 | 0 | 1.7183 | 84.175 | 0 | ALARM | ALARM
2026-10-06 06:00 | 77.1 | 1854 | 18.63 | 304.7 | 412.5 | 0.3 | 1.89 | 232 | 1255.1 | 2.82 | 39.8 | 9106 | 113362 | 76.983 | 8.935 | 0 | 1.7527 | 88.8 | 0 | ALARM | ALARM
2026-10-06 07:00 | 76.47 | 1895 | 19.33 | 309 | 418.8 | -0.75 | 1.81 | 242.1 | 1252.3 | 3.02 | 57.7 | 9289 | 114419 | 76.881 | 9.42 | 0 | 1.7641 | 92.425 | 0 | ALARM | ALARM
2026-10-06 08:00 | 76.84 | 1948 | 19.44 | 295.1 | 410.3 | -0.06 | 1.732 | 245.4 | 1236.1 | 2.96 | 68.8 | 9257 | 116043 | 76.873 | 10.09 | 0 | 1.7577 | 95.075 | 0 | ALARM | ALARM
2026-10-06 09:00 | 77.24 | 1874 | 19.01 | 290.9 | 424.8 | 0.33 | 1.674 | 224.6 | 1231 | 3.18 | 75.7 | 9257 | 116274 | 76.946 | 10.96 | 0 | 1.741 | 97 | 0 | ALARM | ALARM
2026-10-06 10:00 | 74.96 | 1851 | 19.66 | 304.9 | 432.2 | 0.32 | 1.669 | 227.1 | 1241.1 | 2.87 | 50.2 | 9235 | 114559 | 76.549 | 10.69 | 0 | 1.7266 | 98.8625 | 0 | ALARM | ALARM
2026-10-06 11:00 | 75.98 | 1960 | 18.77 | 286.7 | 429.8 | 0.42 | 1.715 | 244.3 | 1225.9 | 2.85 | 64 | 9202 | 114893 | 76.435 | 10.93 | 0 | 1.7243 | 101.3 | 0 | ALARM | ALARM
2026-10-06 12:00 | 74.85 | 1809 | 19.43 | 306.9 | 418.3 | 1.61 | 1.857 | 248.9 | 1242.6 | 2.9 | 56.3 | 9254 | 112723 | 76.118 | 10.605 | 0 | 1.7508 | 105.5125 | 0 | ALARM | ALARM
2026-10-06 13:00 | 76.37 | 1775 | 19.01 | 274.7 | 431.9 | 0.45 | 1.769 | 237.6 | 1238.8 | 2.85 | 59.2 | 9247 | 114464 | 76.168 | 11.04 | 0 | 1.7544 | 108.625 | 0 | ALARM | ALARM
2026-10-06 14:00 | 75.24 | 1893 | 19.26 | 315 | 421.2 | -0.24 | 1.739 | 223.2 | 1236.3 | 3.02 | 81.2 | 9172 | 116336 | 75.983 | 10.91 | 0 | 1.7514 | 111.3625 | 0 | ALARM | ALARM
2026-10-06 15:00 | 77.11 | 1849 | 19.57 | 306.1 | 417.3 | 0.96 | 1.599 | 251.9 | 1227.2 | 2.66 | 48 | 9154 | 115863 | 76.208 | 11.715 | 0 | 1.7209 | 112.35 | 0 | ALARM | ALARM
2026-10-06 16:00 | 76.13 | 1825 | 19.24 | 302.2 | 415.1 | 1.19 | 1.645 | 226.7 | 1244.1 | 2.74 | 62 | 9208 | 115751 | 76.193 | 12.03 | 0 | 1.7057 | 113.9125 | 0 | ALARM | ALARM
2026-10-06 17:00 | 76.66 | 1902 | 19.46 | 312.5 | 417.6 | -1.23 | 1.533 | 228.6 | 1235.7 | 2.74 | 63.7 | 9324 | 115075 | 76.286 | 12.61 | 0 | 1.6712 | 114.075 | 0 | ALARM | ALARM
2026-10-06 18:00 | 77.97 | 1881 | 20.04 | 322.2 | 416.9 | 0.6 | 1.759 | 235.4 | 1230.6 | 3.04 | 68.7 | 9101 | 115011 | 76.623 | 13.845 | 0 | 1.6887 | 117.0625 | 0 | ALARM | ALARM
2026-10-06 19:00 | 75.79 | 1843 | 19.44 | 311.8 | 421.4 | 0.7 | 1.643 | 247.5 | 1217 | 3.16 | 60.8 | 9083 | 114010 | 76.456 | 13.99 | 0 | 1.6796 | 118.6 | 0 | ALARM | ALARM
2026-10-06 20:00 | 76.57 | 1810 | 20.03 | 268.4 | 421.3 | -0.3 | 1.597 | 240.5 | 1239.8 | 2.88 | 62.5 | 9213 | 116048 | 76.479 | 14.525 | 0 | 1.6631 | 119.5625 | 0 | ALARM | ALARM
2026-10-06 21:00 | 77.62 | 1906 | 19.28 | 276.2 | 420 | 1.38 | 1.592 | 236.1 | 1254.2 | 2.87 | 56.9 | 9204 | 115631 | 76.707 | 15.585 | 0 | 1.6489 | 120.4625 | 0 | ALARM | ALARM
2026-10-06 22:00 | 75.32 | 1896 | 19.97 | 285.4 | 423.5 | -0.15 | 1.761 | 236.6 | 1253.3 | 2.91 | 62.2 | 9214 | 115738 | 76.43 | 15.495 | 0 | 1.6713 | 123.475 | 0 | ALARM | ALARM
2026-10-06 23:00 | 76.21 | 1861 | 20.37 | 294.6 | 429.5 | 0.13 | 1.617 | 232.4 | 1236.3 | 3.07 | 57.3 | 9220 | 114211 | 76.386 | 15.85 | 0 | 1.6604 | 124.6875 | 0 | ALARM | ALARM
2026-10-07 | 76.75 | 1948 | 18.83 | 301.4 | 427.6 | -0.17 | 1.569 | 237.6 | 1235.2 | 2.76 | 65 | 9182 | 111770 | 76.459 | 16.475 | 0 | 1.6421 | 125.3 | 0 | ALARM | ALARM
2026-10-07 01:00 | 78.9 | 1816 | 19.53 | 282.1 | 408.1 | 0.02 | 1.489 | 206.7 | 1243.8 | 2.94 | 57 | 9319 | 116646 | 76.947 | 18.175 | 0 | 1.6115 | 124.9125 | 0 | ALARM | ALARM
2026-10-07 02:00 | 77.29 | 1795 | 20.11 | 295.2 | 399.6 | -1.1 | 1.582 | 229 | 1232 | 3.05 | 63 | 9072 | 114282 | 77.016 | 19.07 | 0 | 1.6056 | 125.6875 | 0 | ALARM | ALARM
2026-10-07 03:00 | 75.45 | 1831 | 19.83 | 280.5 | 427.5 | -1.44 | 1.729 | 234.4 | 1242.4 | 2.98 | 59.8 | 9134 | 113706 | 76.702 | 19.045 | 0 | 1.6303 | 128.3 | 0 | ALARM | ALARM
2026-10-07 04:00 | 76.53 | 1860 | 20.09 | 282 | 409.1 | 1.59 | 1.775 | 220.5 | 1246.1 | 2.93 | 69 | 9192 | 116040 | 76.668 | 19.56 | 0 | 1.6592 | 131.4875 | 0 | ALARM | ALARM
2026-10-07 05:00 | 77.73 | 1872 | 19.73 | 269.5 | 418.2 | -0.85 | 1.646 | 235.9 | 1249.8 | 3.05 | 59.6 | 9069 | 114412 | 76.88 | 20.675 | 0 | 1.6566 | 133.0625 | 0 | ALARM | ALARM
2026-10-07 06:00 | 78.91 | 1849 | 20.03 | 276.2 | 410.6 | -0.99 | 1.677 | 230 | 1239.2 | 2.49 | 45.8 | 9186 | 116590 | 77.286 | 22.38 | 0 | 1.6607 | 135.025 | 0 | ALARM | ALARM
2026-10-07 07:00 | 77.83 | 1875 | 19.97 | 269.1 | 405.6 | -2.15 | 1.856 | 249.6 | 1238.4 | 3 | 70.1 | 9333 | 115926 | 77.395 | 23.545 | 0 | 1.6997 | 139.225 | 0 | ALARM | ALARM
2026-10-07 08:00 | 76.18 | 1802 | 20.53 | 274.2 | 424.3 | -0.64 | 1.689 | 247.7 | 1233 | 2.8 | 52.8 | 9202 | 116025 | 77.152 | 23.885 | 0 | 1.6976 | 141.3375 | 0 | ALARM | ALARM
2026-10-07 09:00 | 78 | 1923 | 20.19 | 304 | 426.1 | -1.32 | 1.711 | 227.3 | 1233.4 | 2.63 | 54.8 | 9218 | 112951 | 77.322 | 25.135 | 0 | 1.7003 | 143.725 | 0 | ALARM | ALARM
2026-10-07 10:00 | 78.34 | 1853 | 20.26 | 273.4 | 415.4 | 1.64 | 1.76 | 230.5 | 1238.2 | 2.98 | 55.2 | 9099 | 116818 | 77.525 | 26.555 | 0 | 1.7122 | 146.725 | 0 | ALARM | ALARM
2026-10-07 11:00 | 77.01 | 1906 | 19.99 | 326.5 | 399.3 | 1.01 | 1.718 | 231.3 | 1242.9 | 3.11 | 71 | 9151 | 115392 | 77.422 | 27.31 | 0 | 1.7134 | 149.2 | 0 | ALARM | ALARM
2026-10-07 12:00 | 79.32 | 1871 | 19.98 | 293.8 | 415.6 | -0.69 | 1.691 | 227.5 | 1247.3 | 2.88 | 42.9 | 9170 | 114446 | 77.802 | 29.22 | 0 | 1.7089 | 151.3375 | 0 | ALARM | ALARM
2026-10-07 13:00 | 77.78 | 1875 | 20.04 | 288.6 | 423.1 | 2.25 | 1.661 | 234 | 1233.6 | 3.04 | 85.1 | 9175 | 115215 | 77.797 | 30.36 | 0 | 1.6993 | 153.1 | 0 | ALARM | ALARM
2026-10-07 14:00 | 76.78 | 1879 | 20.4 | 272.3 | 408.2 | 0.98 | 1.656 | 224.4 | 1251.9 | 3.14 | 68.4 | 9303 | 112336 | 77.594 | 31 | 0 | 1.6907 | 154.8 | 0 | ALARM | ALARM
2026-10-07 15:00 | 78.07 | 1873 | 20.1 | 295.1 | 421.5 | -0.32 | 1.568 | 220.7 | 1237.8 | 3.1 | 61.8 | 9245 | 115613 | 77.689 | 32.285 | 0 | 1.6661 | 155.4 | 0 | ALARM | ALARM
2026-10-07 16:00 | 77.64 | 1881 | 20.42 | 275.4 | 419.9 | -2.5 | 1.723 | 238.2 | 1239.8 | 3.15 | 59.6 | 9111 | 113456 | 77.679 | 33.355 | 0 | 1.6775 | 157.9375 | 0 | ALARM | ALARM
2026-10-07 17:00 | 78.04 | 1911 | 21.16 | 285.2 | 424.6 | 2.29 | 1.852 | 238.3 | 1234 | 3.01 | 62.3 | 9220 | 112971 | 77.751 | 34.625 | 0 | 1.7124 | 162.0875 | 0 | ALARM | ALARM
2026-10-07 18:00 | 79.17 | 1859 | 20.71 | 321.2 | 421 | -1.39 | 1.764 | 224 | 1220.6 | 2.91 | 64.2 | 9240 | 112716 | 78.035 | 36.46 | 0 | 1.7227 | 165.1375 | 0 | ALARM | ALARM
2026-10-07 19:00 | 77.52 | 1882 | 20.26 | 280.8 | 412.2 | -1.65 | 1.668 | 241 | 1247.1 | 2.66 | 65.2 | 9291 | 116669 | 77.932 | 37.47 | 0 | 1.7118 | 166.9875 | 0 | ALARM | ALARM
2026-10-07 20:00 | 78.84 | 1845 | 20.9 | 298.8 | 429.6 | 1.02 | 1.875 | 225.7 | 1245.9 | 2.86 | 64.4 | 9326 | 114056 | 78.114 | 39.14 | 0 | 1.7444 | 171.425 | 0 | ALARM | ALARM
2026-10-07 21:00 | 78.51 | 1913 | 20.29 | 270.5 | 418.7 | 2.44 | 1.646 | 234.5 | 1237.7 | 2.77 | 60.7 | 9119 | 117301 | 78.193 | 40.645 | 0 | 1.7247 | 173 | 0 | ALARM | ALARM
2026-10-07 22:00 | 78.97 | 1817 | 19.66 | 279.9 | 419.8 | 1.38 | 1.716 | 240.2 | 1240.5 | 3.23 | 58.4 | 9135 | 114196 | 78.348 | 42.38 | 0 | 1.723 | 175.45 | 0 | ALARM | ALARM
2026-10-07 23:00 | 79.91 | 1927 | 20.11 | 306.4 | 412.5 | 0.56 | 1.641 | 231.7 | 1244.1 | 2.87 | 58.8 | 9099 | 112439 | 78.661 | 44.585 | 0 | 1.7066 | 176.9625 | 0 | ALARM | ALARM
2026-10-08 | 79.35 | 1844 | 19.79 | 269.8 | 416.5 | 0.59 | 1.514 | 236.5 | 1227.5 | 2.92 | 58.4 | 9181 | 113325 | 78.799 | 46.51 | 0 | 1.6681 | 176.8875 | 0 | ALARM | ALARM
2026-10-08 01:00 | 78.71 | 1780 | 20.43 | 305.8 | 412.9 | 0.85 | 1.709 | 226.8 | 1235.8 | 2.98 | 69.1 | 9237 | 116854 | 78.781 | 48.115 | 0 | 1.6763 | 179.25 | 0 | ALARM | ALARM
2026-10-08 02:00 | 77.72 | 1850 | 20.61 | 288.6 | 418.6 | 0.76 | 1.761 | 230 | 1246.4 | 2.91 | 64.7 | 9279 | 114766 | 78.569 | 49.225 | 0 | 1.6932 | 182.2625 | 0 | ALARM | ALARM
2026-10-08 03:00 | 77.39 | 1813 | 21.3 | 269 | 433.7 | 0.28 | 1.717 | 229.9 | 1230 | 3.15 | 36.5 | 9194 | 114178 | 78.333 | 50.17 | 0 | 1.698 | 184.725 | 0 | ALARM | ALARM
2026-10-08 04:00 | 77.16 | 1880 | 20.79 | 286.3 | 409 | 0.1 | 1.821 | 224.5 | 1242.3 | 2.81 | 65.2 | 9174 | 115240 | 78.098 | 51 | 0 | 1.7226 | 188.4875 | 0 | ALARM | ALARM
2026-10-08 05:00 | 78 | 1812 | 20.6 | 290.8 | 407.1 | -0.06 | 1.818 | 230.2 | 1229.1 | 2.93 | 61.6 | 9212 | 115753 | 78.079 | 52.25 | 0 | 1.7417 | 192.2125 | 0 | ALARM | ALARM
2026-10-08 06:00 | 78.56 | 1821 | 21.05 | 284.9 | 431.8 | -0.75 | 1.747 | 216.5 | 1243.7 | 2.79 | 59.9 | 9133 | 116676 | 78.175 | 53.78 | 0 | 1.7427 | 195.05 | 0 | ALARM | ALARM
2026-10-08 07:00 | 80.72 | 1755 | 19.87 | 251.4 | 418.3 | -0.28 | 1.596 | 227.1 | 1239.7 | 2.7 | 56.9 | 9367 | 117173 | 78.684 | 56.39 | 0 | 1.7134 | 196 | 0 | ALARM | ALARM
2026-10-08 08:00 | 79.33 | 1819 | 20.87 | 263.5 | 414.6 | -1.69 | 1.833 | 229.2 | 1227.1 | 2.81 | 69 | 9071 | 114460 | 78.813 | 58.305 | 0 | 1.7373 | 199.9125 | 0 | ALARM | ALARM
2026-10-08 09:00 | 81.17 | 1729 | 21.12 | 270.1 | 428.3 | -0.1 | 1.614 | 229.4 | 1249.3 | 2.89 | 67.6 | 9215 | 113011 | 79.285 | 61.14 | 0 | 1.7126 | 201.0875 | 0 | ALARM | ALARM
2026-10-08 10:00 | 80.43 | 1766 | 20.25 | 272.1 | 415.2 | -0.99 | 1.899 | 229.6 | 1234.1 | 2.84 | 53.8 | 9362 | 114380 | 79.514 | 63.605 | 0 | 1.7499 | 205.825 | 0 | ALARM | ALARM
2026-10-08 11:00 | 82.37 | 1871 | 21.33 | 281.9 | 434.6 | -1.1 | 1.527 | 231.4 | 1233.5 | 2.8 | 63.3 | 9201 | 115390 | 80.085 | 67.04 | 0 | 1.7053 | 205.9125 | 0 | ALARM | ALARM
2026-10-08 12:00 | 82.31 | 1871 | 21.04 | 274.7 | 425.4 | 0.18 | 1.67 | 236.8 | 1241.6 | 2.69 | 52.2 | 9185 | 113554 | 80.53 | 70.445 | 0 | 1.6983 | 207.7875 | 0 | ALARM | ALARM
2026-10-08 13:00 | 80.28 | 1854 | 20.76 | 251.4 | 416.1 | 1.39 | 1.649 | 240.7 | 1249.2 | 2.89 | 49 | 9171 | 113564 | 80.48 | 72.835 | 0 | 1.6884 | 209.4 | 0 | ALARM | ALARM
2026-10-08 14:00 | 79 | 1791 | 21.21 | 276.5 | 437.3 | 0.92 | 1.401 | 225.5 | 1231.9 | 2.67 | 55 | 9186 | 115516 | 80.184 | 74.585 | 0 | 1.6309 | 207.9125 | 0.9875 | ALARM | ALARM
2026-10-08 15:00 | 79.49 | 1831 | 21.9 | 279.4 | 415.2 | -1.57 | 1.751 | 220 | 1240.5 | 3.01 | 66.9 | 9310 | 114927 | 80.045 | 76.58 | 0 | 1.6549 | 210.8 | 0 | ALARM | ALARM
2026-10-08 16:00 | 79.79 | 1833 | 21.09 | 278 | 425.9 | -0.99 | 1.581 | 221.6 | 1243.4 | 2.91 | 67.6 | 9023 | 115049 | 79.994 | 78.725 | 0 | 1.6402 | 211.5625 | 0 | ALARM | ALARM
2026-10-08 17:00 | 80.76 | 1780 | 21.15 | 285.2 | 422.4 | 0.94 | 1.647 | 227.1 | 1245.5 | 2.68 | 64.1 | 9323 | 113862 | 80.147 | 81.355 | 0 | 1.6415 | 213.15 | 0 | ALARM | ALARM
2026-10-08 18:00 | 80.23 | 1899 | 20.9 | 280.9 | 430.4 | -0.98 | 1.743 | 228.5 | 1241.4 | 2.85 | 65.8 | 9086 | 114654 | 80.164 | 83.72 | 0 | 1.6618 | 215.9375 | 0 | ALARM | ALARM
2026-10-08 19:00 | 79.13 | 1870 | 20.77 | 274.7 | 432.5 | -0.22 | 1.942 | 224.3 | 1237.1 | 2.79 | 64.1 | 9179 | 113614 | 79.957 | 85.535 | 0 | 1.7179 | 221.2125 | 0 | ALARM | ALARM
2026-10-08 20:00 | 78.41 | 1820 | 21.47 | 266.1 | 420.3 | 0.55 | 1.695 | 219 | 1233.4 | 2.95 | 54.9 | 9166 | 116335 | 79.648 | 86.99 | 0 | 1.7133 | 223.4 | 0 | ALARM | ALARM
2026-10-08 21:00 | 77.13 | 1830 | 20.83 | 241.7 | 414 | -0.97 | 1.659 | 227.4 | 1240.7 | 3.1 | 63.5 | 9247 | 116553 | 79.144 | 87.805 | 0 | 1.7024 | 225.1375 | 0 | ALARM | ALARM
2026-10-08 22:00 | 77.79 | 1837 | 21.23 | 272.4 | 423.7 | 0.11 | 1.662 | 233.8 | 1231.4 | 2.62 | 66.4 | 9072 | 112231 | 78.873 | 88.95 | 0 | 1.6943 | 226.9125 | 0 | ALARM | ALARM
2026-10-08 23:00 | 79.99 | 1735 | 21.04 | 268.5 | 414.6 | -1.33 | 1.795 | 238 | 1216.6 | 2.92 | 66 | 9237 | 113606 | 79.097 | 91.195 | 0 | 1.7145 | 230.35 | 0 | ALARM | ALARM
2026-10-09 | 79.8 | 1815 | 21.45 | 268.9 | 436.1 | -0.6 | 1.608 | 226.4 | 1243.5 | 2.88 | 69.5 | 9362 | 112755 | 79.237 | 93.345 | 0 | 1.6932 | 231.45 | 0 | ALARM | ALARM
2026-10-09 01:00 | 78.61 | 1795 | 21.42 | 245 | 421.1 | 0.32 | 1.817 | 227.9 | 1247.2 | 3 | 65.7 | 9091 | 114025 | 79.112 | 94.9 | 0 | 1.7179 | 235.1625 | 0 | ALARM | ALARM
2026-10-09 02:00 | 79.31 | 1780 | 21.74 | 247.4 | 417.1 | -1.59 | 1.728 | 222.7 | 1221.1 | 2.93 | 62.8 | 9215 | 114875 | 79.151 | 96.805 | 0 | 1.72 | 237.7625 | 0 | ALARM | ALARM
2026-10-09 03:00 | 80.3 | 1811 | 21.15 | 278.8 | 421.5 | 0.44 | 1.669 | 231.7 | 1231.9 | 2.79 | 68.6 | 9147 | 112826 | 79.381 | 99.205 | 0 | 1.7098 | 239.625 | 0 | ALARM | ALARM
2026-10-09 04:00 | 78.18 | 1904 | 21.27 | 261.8 | 409.2 | -0.02 | 1.477 | 223.5 | 1245 | 2.85 | 59.8 | 9234 | 113617 | 79.141 | 100.545 | 0 | 1.6632 | 239.0875 | 0.0375 | ALARM | ALARM
2026-10-09 05:00 | 78.79 | 1851 | 21.02 | 272 | 412.2 | 0.55 | 1.575 | 237.7 | 1256.5 | 2.78 | 52.9 | 9202 | 113494 | 79.071 | 102.19 | 0 | 1.6456 | 239.775 | 0 | ALARM | ALARM
2026-10-09 06:00 | 79.47 | 1796 | 21.26 | 261.6 | 429.6 | 0.22 | 1.726 | 214.1 | 1240.2 | 3.06 | 58.7 | 9149 | 115311 | 79.151 | 104.175 | 0 | 1.6617 | 242.35 | 0 | ALARM | ALARM
2026-10-09 07:00 | 79.28 | 1847 | 21.62 | 261 | 414.7 | 1.36 | 1.871 | 228.4 | 1234.2 | 2.9 | 54 | 9239 | 115104 | 79.176 | 106.065 | 0 | 1.7035 | 246.7375 | 0 | ALARM | ALARM